## Sheet1
Cu | Cc | TEM | D10 | SiO2 | CaO | Al2O3 | CT | CTR | MC | T | UCS
12.7 | 1.3 | 25 | 0.005 | 29.11 | 32.65 | 0.37 | 32.5 | 0.25 | 76 | 7 | 2.41
12.7 | 1.3 | 25 | 0.005 | 29.11 | 32.65 | 0.37 | 32.5 | 0.25 | 74 | 7 | 2.27
12.7 | 1.3 | 25 | 0.005 | 29.11 | 32.65 | 0.37 | 32.5 | 0.25 | 72 | 7 | 2.1
12.7 | 1.3 | 25 | 0.005 | 29.11 | 32.65 | 0.37 | 32.5 | 0.25 | 70 | 7 | 1.61
12.7 | 1.3 | 25 | 0.005 | 29.11 | 32.65 | 0.37 | 32.5 | 0.17 | 74 | 7 | 1.45
12.7 | 1.3 | 25 | 0.005 | 29.11 | 32.65 | 0.37 | 32.5 | 0.17 | 72 | 7 | 0.94
12.7 | 1.3 | 25 | 0.005 | 29.11 | 32.65 | 0.37 | 32.5 | 0.17 | 70 | 7 | 0.87
12.7 | 1.3 | 25 | 0.005 | 29.11 | 32.65 | 0.37 | 32.5 | 0.17 | 68 | 7 | 0.55
12.7 | 1.3 | 25 | 0.005 | 29.11 | 32.65 | 0.37 | 32.5 | 0.125 | 74 | 7 | 1.05
12.7 | 1.3 | 25 | 0.005 | 29.11 | 32.65 | 0.37 | 32.5 | 0.13 | 72 | 7 | 0.91
12.7 | 1.3 | 25 | 0.005 | 29.11 | 32.65 | 0.37 | 32.5 | 0.13 | 70 | 7 | 0.52
12.7 | 1.3 | 25 | 0.005 | 29.11 | 32.65 | 0.37 | 32.5 | 0.13 | 68 | 7 | 0.42
12.7 | 1.3 | 25 | 0.005 | 29.11 | 32.65 | 0.37 | 32.5 | 0.1 | 74 | 7 | 0.67
12.7 | 1.3 | 25 | 0.005 | 29.11 | 32.65 | 0.37 | 32.5 | 0.1 | 72 | 7 | 0.47
12.7 | 1.3 | 25 | 0.005 | 29.11 | 32.65 | 0.37 | 32.5 | 0.1 | 70 | 7 | 0.37
12.7 | 1.3 | 25 | 0.005 | 29.11 | 32.65 | 0.37 | 32.5 | 0.1 | 68 | 7 | 0.36
12.7 | 1.3 | 25 | 0.005 | 29.11 | 32.65 | 0.37 | 32.5 | 0.08 | 74 | 7 | 0.5
12.7 | 1.3 | 25 | 0.005 | 29.11 | 32.65 | 0.37 | 32.5 | 0.08 | 72 | 7 | 0.42
12.7 | 1.3 | 25 | 0.005 | 29.11 | 32.65 | 0.37 | 32.5 | 0.08 | 70 | 7 | 0.29
12.7 | 1.3 | 25 | 0.005 | 29.11 | 32.65 | 0.37 | 32.5 | 0.08 | 68 | 7 | 0.29
12.7 | 1.3 | 25 | 0.005 | 29.11 | 32.65 | 0.37 | 32.5 | 0.07 | 74 | 7 | 0.39
12.7 | 1.3 | 25 | 0.005 | 29.11 | 32.65 | 0.37 | 32.5 | 0.07 | 72 | 7 | 0.27
12.7 | 1.3 | 25 | 0.005 | 29.11 | 32.65 | 0.37 | 32.5 | 0.07 | 70 | 7 | 0.23
12.7 | 1.3 | 25 | 0.005 | 29.11 | 32.65 | 0.37 | 32.5 | 0.07 | 68 | 7 | 0.23
12.7 | 1.3 | 25 | 0.005 | 29.11 | 32.65 | 0.37 | 32.5 | 0.05 | 74 | 7 | 0.23
12.7 | 1.3 | 25 | 0.005 | 29.11 | 32.65 | 0.37 | 32.5 | 0.05 | 72 | 7 | 0.19
12.7 | 1.3 | 25 | 0.005 | 29.11 | 32.65 | 0.37 | 32.5 | 0.05 | 70 | 7 | 0.18
12.7 | 1.3 | 25 | 0.005 | 29.11 | 32.65 | 0.37 | 32.5 | 0.05 | 68 | 7 | 0.16
12.7 | 1.3 | 25 | 0.005 | 29.11 | 32.65 | 0.37 | 32.5 | 0.25 | 76 | 28 | 6.85
12.7 | 1.3 | 25 | 0.005 | 29.11 | 32.65 | 0.37 | 32.5 | 0.25 | 74 | 28 | 6.61
12.7 | 1.3 | 25 | 0.005 | 29.11 | 32.65 | 0.37 | 32.5 | 0.25 | 72 | 28 | 4.91
12.7 | 1.3 | 25 | 0.005 | 29.11 | 32.65 | 0.37 | 32.5 | 0.25 | 70 | 28 | 3.57
12.7 | 1.3 | 25 | 0.005 | 29.11 | 32.65 | 0.37 | 32.5 | 0.17 | 74 | 28 | 2.36
12.7 | 1.3 | 25 | 0.005 | 29.11 | 32.65 | 0.37 | 32.5 | 0.17 | 72 | 28 | 2.2
12.7 | 1.3 | 25 | 0.005 | 29.11 | 32.65 | 0.37 | 32.5 | 0.17 | 70 | 28 | 1.77
12.7 | 1.3 | 25 | 0.005 | 29.11 | 32.65 | 0.37 | 32.5 | 0.17 | 68 | 28 | 1.12
12.7 | 1.3 | 25 | 0.005 | 29.11 | 32.65 | 0.37 | 32.5 | 0.125 | 74 | 28 | 1.76
12.7 | 1.3 | 25 | 0.005 | 29.11 | 32.65 | 0.37 | 32.5 | 0.125 | 72 | 28 | 1.43
12.7 | 1.3 | 25 | 0.005 | 29.11 | 32.65 | 0.37 | 32.5 | 0.125 | 70 | 28 | 1.13
12.7 | 1.3 | 25 | 0.005 | 29.11 | 32.65 | 0.37 | 32.5 | 0.125 | 68 | 28 | 0.96
12.7 | 1.3 | 25 | 0.005 | 29.11 | 32.65 | 0.37 | 32.5 | 0.1 | 74 | 28 | 1.2
12.7 | 1.3 | 25 | 0.005 | 29.11 | 32.65 | 0.37 | 32.5 | 0.1 | 72 | 28 | 1.02
12.7 | 1.3 | 25 | 0.005 | 29.11 | 32.65 | 0.37 | 32.5 | 0.1 | 70 | 28 | 0.71
12.7 | 1.3 | 25 | 0.005 | 29.11 | 32.65 | 0.37 | 32.5 | 0.1 | 68 | 28 | 0.69
12.7 | 1.3 | 25 | 0.005 | 29.11 | 32.65 | 0.37 | 32.5 | 0.08333333 | 74 | 28 | 0.9
12.7 | 1.3 | 25 | 0.005 | 29.11 | 32.65 | 0.37 | 32.5 | 0.08333333 | 72 | 28 | 0.75
12.7 | 1.3 | 25 | 0.005 | 29.11 | 32.65 | 0.37 | 32.5 | 0.08333333 | 70 | 28 | 0.6
12.7 | 1.3 | 25 | 0.005 | 29.11 | 32.65 | 0.37 | 32.5 | 0.08333333 | 68 | 28 | 0.5
12.7 | 1.3 | 25 | 0.005 | 29.11 | 32.65 | 0.37 | 32.5 | 0.06666667 | 74 | 28 | 0.4
12.7 | 1.3 | 25 | 0.005 | 29.11 | 32.65 | 0.37 | 32.5 | 0.06666667 | 72 | 28 | 0.37
12.7 | 1.3 | 25 | 0.005 | 29.11 | 32.65 | 0.37 | 32.5 | 0.06666667 | 70 | 28 | 0.32
12.7 | 1.3 | 25 | 0.005 | 29.11 | 32.65 | 0.37 | 32.5 | 0.06666667 | 68 | 28 | 0.29
12.7 | 1.3 | 25 | 0.005 | 29.11 | 32.65 | 0.37 | 32.5 | 0.05 | 74 | 28 | 0.34
12.7 | 1.3 | 25 | 0.005 | 29.11 | 32.65 | 0.37 | 32.5 | 0.05 | 72 | 28 | 0.3
12.7 | 1.3 | 25 | 0.005 | 29.11 | 32.65 | 0.37 | 32.5 | 0.05 | 70 | 28 | 0.26
12.7 | 1.3 | 25 | 0.005 | 29.11 | 32.65 | 0.37 | 32.5 | 0.05 | 68 | 28 | 0.25
6.57 | 0.91 | 25 | 0.004 | 56.18 | 2.44 | 6.53 | 32.5 | 0.25 | 65 | 3 | 0.08
6.57 | 0.91 | 25 | 0.004 | 56.18 | 2.44 | 6.53 | 32.5 | 0.25 | 63 | 3 | 0.09
6.57 | 0.91 | 25 | 0.004 | 56.18 | 2.44 | 6.53 | 32.5 | 0.25 | 61 | 3 | 0.07
6.57 | 0.91 | 25 | 0.004 | 56.18 | 2.44 | 6.53 | 32.5 | 0.25 | 59 | 3 | 0.02
6.57 | 0.91 | 25 | 0.004 | 56.18 | 2.44 | 6.53 | 32.5 | 0.1666667 | 65 | 3 | 0.02
6.57 | 0.91 | 25 | 0.004 | 56.18 | 2.44 | 6.53 | 32.5 | 0.1666667 | 63 | 3 | 0.1
6.57 | 0.91 | 25 | 0.004 | 56.18 | 2.44 | 6.53 | 32.5 | 0.1666667 | 61 | 3 | 0.04
6.57 | 0.91 | 25 | 0.004 | 56.18 | 2.44 | 6.53 | 32.5 | 0.1666667 | 59 | 3 | 0.02
6.57 | 0.91 | 25 | 0.004 | 56.18 | 2.44 | 6.53 | 32.5 | 0.125 | 65 | 3 | 0.03
6.57 | 0.91 | 25 | 0.004 | 56.18 | 2.44 | 6.53 | 32.5 | 0.125 | 63 | 3 | 0.04
6.57 | 0.91 | 25 | 0.004 | 56.18 | 2.44 | 6.53 | 32.5 | 0.125 | 61 | 3 | 0.02
6.57 | 0.91 | 25 | 0.004 | 56.18 | 2.44 | 6.53 | 32.5 | 0.125 | 59 | 3 | 0.01
6.57 | 0.91 | 25 | 0.004 | 56.18 | 2.44 | 6.53 | 32.5 | 0.25 | 65 | 7 | 0.29
6.57 | 0.91 | 25 | 0.004 | 56.18 | 2.44 | 6.53 | 32.5 | 0.25 | 63 | 7 | 0.24
6.57 | 0.91 | 25 | 0.004 | 56.18 | 2.44 | 6.53 | 32.5 | 0.25 | 61 | 7 | 0.22
6.57 | 0.91 | 25 | 0.004 | 56.18 | 2.44 | 6.53 | 32.5 | 0.25 | 59 | 7 | 0.15
6.57 | 0.91 | 25 | 0.004 | 56.18 | 2.44 | 6.53 | 32.5 | 0.1666667 | 65 | 7 | 0.21
6.57 | 0.91 | 25 | 0.004 | 56.18 | 2.44 | 6.53 | 32.5 | 0.1666667 | 63 | 7 | 0.19
6.57 | 0.91 | 25 | 0.004 | 56.18 | 2.44 | 6.53 | 32.5 | 0.1666667 | 61 | 7 | 0.14
6.57 | 0.91 | 25 | 0.004 | 56.18 | 2.44 | 6.53 | 32.5 | 0.1666667 | 59 | 7 | 0.05
6.57 | 0.91 | 25 | 0.004 | 56.18 | 2.44 | 6.53 | 32.5 | 0.125 | 65 | 7 | 0.09
6.57 | 0.91 | 25 | 0.004 | 56.18 | 2.44 | 6.53 | 32.5 | 0.125 | 63 | 7 | 0.15
6.57 | 0.91 | 25 | 0.004 | 56.18 | 2.44 | 6.53 | 32.5 | 0.125 | 61 | 7 | 0.11
6.57 | 0.91 | 25 | 0.004 | 56.18 | 2.44 | 6.53 | 32.5 | 0.125 | 59 | 7 | 0.09
6.57 | 0.91 | 25 | 0.004 | 56.18 | 2.44 | 6.53 | 32.5 | 0.1 | 65 | 7 | 0.16
6.57 | 0.91 | 25 | 0.004 | 56.18 | 2.44 | 6.53 | 32.5 | 0.1 | 63 | 7 | 0.05
6.57 | 0.91 | 25 | 0.004 | 56.18 | 2.44 | 6.53 | 32.5 | 0.1 | 61 | 7 | 0.04
6.57 | 0.91 | 25 | 0.004 | 56.18 | 2.44 | 6.53 | 32.5 | 0.1 | 59 | 7 | 0.07
6.57 | 0.91 | 25 | 0.004 | 56.18 | 2.44 | 6.53 | 32.5 | 0.25 | 65 | 28 | 1
6.57 | 0.91 | 25 | 0.004 | 56.18 | 2.44 | 6.53 | 32.5 | 0.25 | 63 | 28 | 0.54
6.57 | 0.91 | 25 | 0.004 | 56.18 | 2.44 | 6.53 | 32.5 | 0.25 | 61 | 28 | 0.5
6.57 | 0.91 | 25 | 0.004 | 56.18 | 2.44 | 6.53 | 32.5 | 0.25 | 59 | 28 | 0.61
6.57 | 0.91 | 25 | 0.004 | 56.18 | 2.44 | 6.53 | 32.5 | 0.1666667 | 65 | 28 | 0.54
6.57 | 0.91 | 25 | 0.004 | 56.18 | 2.44 | 6.53 | 32.5 | 0.1666667 | 63 | 28 | 0.5
6.57 | 0.91 | 25 | 0.004 | 56.18 | 2.44 | 6.53 | 32.5 | 0.1666667 | 61 | 28 | 0.5
6.57 | 0.91 | 25 | 0.004 | 56.18 | 2.44 | 6.53 | 32.5 | 0.1666667 | 59 | 28 | 0.29
6.57 | 0.91 | 25 | 0.004 | 56.18 | 2.44 | 6.53 | 32.5 | 0.125 | 65 | 28 | 0.37
6.57 | 0.91 | 25 | 0.004 | 56.18 | 2.44 | 6.53 | 32.5 | 0.125 | 63 | 28 | 0.45
6.57 | 0.91 | 25 | 0.004 | 56.18 | 2.44 | 6.53 | 32.5 | 0.125 | 61 | 28 | 0.37
6.57 | 0.91 | 25 | 0.004 | 56.18 | 2.44 | 6.53 | 32.5 | 0.125 | 59 | 28 | 0.27
6.57 | 0.91 | 25 | 0.004 | 56.18 | 2.44 | 6.53 | 32.5 | 0.1 | 65 | 28 | 0.5
6.57 | 0.91 | 25 | 0.004 | 56.18 | 2.44 | 6.53 | 32.5 | 0.1 | 63 | 28 | 0.37
6.57 | 0.91 | 25 | 0.004 | 56.18 | 2.44 | 6.53 | 32.5 | 0.1 | 61 | 28 | 0.2
6.57 | 0.91 | 25 | 0.004 | 56.18 | 2.44 | 6.53 | 32.5 | 0.1 | 59 | 28 | 0.22
6.57 | 0.91 | 25 | 0.004 | 56.18 | 2.44 | 6.53 | 32.5 | 0.25 | 65 | 60 | 2.04
6.57 | 0.91 | 25 | 0.004 | 56.18 | 2.44 | 6.53 | 32.5 | 0.25 | 63 | 60 | 1.48
6.57 | 0.91 | 25 | 0.004 | 56.18 | 2.44 | 6.53 | 32.5 | 0.25 | 61 | 60 | 1.32
6.57 | 0.91 | 25 | 0.004 | 56.18 | 2.44 | 6.53 | 32.5 | 0.25 | 59 | 60 | 0.74
6.57 | 0.91 | 25 | 0.004 | 56.18 | 2.44 | 6.53 | 32.5 | 0.1666667 | 65 | 60 | 0.4
6.57 | 0.91 | 25 | 0.004 | 56.18 | 2.44 | 6.53 | 32.5 | 0.1666667 | 63 | 60 | 0.48
6.57 | 0.91 | 25 | 0.004 | 56.18 | 2.44 | 6.53 | 32.5 | 0.1666667 | 61 | 60 | 0.55
6.57 | 0.91 | 25 | 0.004 | 56.18 | 2.44 | 6.53 | 32.5 | 0.1666667 | 59 | 60 | 0.22
6.57 | 0.91 | 25 | 0.004 | 56.18 | 2.44 | 6.53 | 32.5 | 0.125 | 65 | 60 | 0.09
6.57 | 0.91 | 25 | 0.004 | 56.18 | 2.44 | 6.53 | 32.5 | 0.125 | 63 | 60 | 0.37
6.57 | 0.91 | 25 | 0.004 | 56.18 | 2.44 | 6.53 | 32.5 | 0.125 | 61 | 60 | 0.02
6.57 | 0.91 | 25 | 0.004 | 56.18 | 2.44 | 6.53 | 32.5 | 0.125 | 59 | 60 | 0.26
6.57 | 0.91 | 25 | 0.004 | 56.18 | 2.44 | 6.53 | 32.5 | 0.1 | 65 | 60 | 0.16
6.57 | 0.91 | 25 | 0.004 | 56.18 | 2.44 | 6.53 | 32.5 | 0.1 | 63 | 60 | 0.05
6.57 | 0.91 | 25 | 0.004 | 56.18 | 2.44 | 6.53 | 32.5 | 0.1 | 61 | 60 | 0.29
6.57 | 0.91 | 25 | 0.004 | 56.18 | 2.44 | 6.53 | 32.5 | 0.1 | 59 | 60 | 0.06
7.42 | 1.07 | 25 | 0.035 | 70.07 | 2.07 | 3.05 | 32.5 | 0.25 | 76 | 7 | 1.65
7.42 | 1.07 | 25 | 0.035 | 70.07 | 2.07 | 3.05 | 32.5 | 0.25 | 74 | 7 | 1.3
7.42 | 1.07 | 25 | 0.035 | 70.07 | 2.07 | 3.05 | 32.5 | 0.25 | 70 | 7 | 1.18
7.42 | 1.07 | 25 | 0.035 | 70.07 | 2.07 | 3.05 | 32.5 | 0.1666667 | 76 | 7 | 0.78
7.42 | 1.07 | 25 | 0.035 | 70.07 | 2.07 | 3.05 | 32.5 | 0.1666667 | 74 | 7 | 0.73
7.42 | 1.07 | 25 | 0.035 | 70.07 | 2.07 | 3.05 | 32.5 | 0.1666667 | 70 | 7 | 0.51
7.42 | 1.07 | 25 | 0.035 | 70.07 | 2.07 | 3.05 | 32.5 | 0.125 | 76 | 7 | 0.5
7.42 | 1.07 | 25 | 0.035 | 70.07 | 2.07 | 3.05 | 32.5 | 0.125 | 74 | 7 | 0.47
7.42 | 1.07 | 25 | 0.035 | 70.07 | 2.07 | 3.05 | 32.5 | 0.125 | 70 | 7 | 0.42
7.42 | 1.07 | 25 | 0.035 | 70.07 | 2.07 | 3.05 | 32.5 | 0.1 | 76 | 7 | 0.37
7.42 | 1.07 | 25 | 0.035 | 70.07 | 2.07 | 3.05 | 32.5 | 0.1 | 74 | 7 | 0.35
7.42 | 1.07 | 25 | 0.035 | 70.07 | 2.07 | 3.05 | 32.5 | 0.1 | 70 | 7 | 0.28
7.42 | 1.07 | 25 | 0.035 | 70.07 | 2.07 | 3.05 | 32.5 | 0.08333333 | 75 | 7 | 0.18
7.42 | 1.07 | 25 | 0.035 | 70.07 | 2.07 | 3.05 | 32.5 | 0.08333333 | 72 | 7 | 0.17
7.42 | 1.07 | 25 | 0.035 | 70.07 | 2.07 | 3.05 | 32.5 | 0.08333333 | 70 | 7 | 0.16
7.42 | 1.07 | 25 | 0.035 | 70.07 | 2.07 | 3.05 | 32.5 | 0.25 | 76 | 28 | 3.67
7.42 | 1.07 | 25 | 0.035 | 70.07 | 2.07 | 3.05 | 32.5 | 0.25 | 74 | 28 | 3.64
7.42 | 1.07 | 25 | 0.035 | 70.07 | 2.07 | 3.05 | 32.5 | 0.25 | 70 | 28 | 2.89
7.42 | 1.07 | 25 | 0.035 | 70.07 | 2.07 | 3.05 | 32.5 | 0.1666667 | 76 | 28 | 2.43
7.42 | 1.07 | 25 | 0.035 | 70.07 | 2.07 | 3.05 | 32.5 | 0.1666667 | 74 | 28 | 2.28
7.42 | 1.07 | 25 | 0.035 | 70.07 | 2.07 | 3.05 | 32.5 | 0.1666667 | 70 | 28 | 1.64
7.42 | 1.07 | 25 | 0.035 | 70.07 | 2.07 | 3.05 | 32.5 | 0.125 | 76 | 28 | 1.59
7.42 | 1.07 | 25 | 0.035 | 70.07 | 2.07 | 3.05 | 32.5 | 0.125 | 74 | 28 | 1.54
7.42 | 1.07 | 25 | 0.035 | 70.07 | 2.07 | 3.05 | 32.5 | 0.125 | 70 | 28 | 1.48
7.42 | 1.07 | 25 | 0.035 | 70.07 | 2.07 | 3.05 | 32.5 | 0.1 | 76 | 28 | 1.14
7.42 | 1.07 | 25 | 0.035 | 70.07 | 2.07 | 3.05 | 32.5 | 0.1 | 74 | 28 | 0.84
7.42 | 1.07 | 25 | 0.035 | 70.07 | 2.07 | 3.05 | 32.5 | 0.1 | 70 | 28 | 0.9
7.42 | 1.07 | 25 | 0.035 | 70.07 | 2.07 | 3.05 | 32.5 | 0.08333333 | 75 | 28 | 0.54
7.42 | 1.07 | 25 | 0.035 | 70.07 | 2.07 | 3.05 | 32.5 | 0.08333333 | 72 | 28 | 0.43
7.42 | 1.07 | 25 | 0.035 | 70.07 | 2.07 | 3.05 | 32.5 | 0.08333333 | 70 | 28 | 0.43
4.65 | 0.94 | 25 | 0.08 | 46.85 | 10.54 | 14.14 | 32.5 | 0.25 | 80 | 7 | 1.78
4.65 | 0.94 | 25 | 0.08 | 46.85 | 10.54 | 14.14 | 32.5 | 0.25 | 78 | 7 | 1.53
4.65 | 0.94 | 25 | 0.08 | 46.85 | 10.54 | 14.14 | 32.5 | 0.25 | 75 | 7 | 1.24
4.65 | 0.94 | 25 | 0.08 | 46.85 | 10.54 | 14.14 | 32.5 | 0.25 | 72 | 7 | 1.1
4.65 | 0.94 | 25 | 0.08 | 46.85 | 10.54 | 14.14 | 32.5 | 0.2 | 80 | 7 | 1.3
4.65 | 0.94 | 25 | 0.08 | 46.85 | 10.54 | 14.14 | 32.5 | 0.2 | 78 | 7 | 0.68
4.65 | 0.94 | 25 | 0.08 | 46.85 | 10.54 | 14.14 | 32.5 | 0.2 | 75 | 7 | 0.59
4.65 | 0.94 | 25 | 0.08 | 46.85 | 10.54 | 14.14 | 32.5 | 0.2 | 72 | 7 | 0.35
4.65 | 0.94 | 25 | 0.08 | 46.85 | 10.54 | 14.14 | 32.5 | 0.1666667 | 80 | 7 | 0.75
4.65 | 0.94 | 25 | 0.08 | 46.85 | 10.54 | 14.14 | 32.5 | 0.1666667 | 78 | 7 | 0.61
4.65 | 0.94 | 25 | 0.08 | 46.85 | 10.54 | 14.14 | 32.5 | 0.1666667 | 75 | 7 | 0.47
4.65 | 0.94 | 25 | 0.08 | 46.85 | 10.54 | 14.14 | 32.5 | 0.1666667 | 72 | 7 | 0.26
4.65 | 0.94 | 25 | 0.08 | 46.85 | 10.54 | 14.14 | 32.5 | 0.125 | 80 | 7 | 0.38
4.65 | 0.94 | 25 | 0.08 | 46.85 | 10.54 | 14.14 | 32.5 | 0.125 | 78 | 7 | 0.3
4.65 | 0.94 | 25 | 0.08 | 46.85 | 10.54 | 14.14 | 32.5 | 0.125 | 75 | 7 | 0.24
4.65 | 0.94 | 25 | 0.08 | 46.85 | 10.54 | 14.14 | 32.5 | 0.125 | 72 | 7 | 0.23
4.65 | 0.94 | 25 | 0.08 | 46.85 | 10.54 | 14.14 | 32.5 | 0.1 | 80 | 7 | 0.2
4.65 | 0.94 | 25 | 0.08 | 46.85 | 10.54 | 14.14 | 32.5 | 0.1 | 78 | 7 | 0.18
4.65 | 0.94 | 25 | 0.08 | 46.85 | 10.54 | 14.14 | 32.5 | 0.1 | 75 | 7 | 0.14
4.65 | 0.94 | 25 | 0.08 | 46.85 | 10.54 | 14.14 | 32.5 | 0.1 | 72 | 7 | 0.11
4.65 | 0.94 | 25 | 0.08 | 46.85 | 10.54 | 14.14 | 32.5 | 0.08333333 | 80 | 7 | 0.18
4.65 | 0.94 | 25 | 0.08 | 46.85 | 10.54 | 14.14 | 32.5 | 0.08333333 | 78 | 7 | 0.12
4.65 | 0.94 | 25 | 0.08 | 46.85 | 10.54 | 14.14 | 32.5 | 0.08333333 | 75 | 7 | 0.07
4.65 | 0.94 | 25 | 0.08 | 46.85 | 10.54 | 14.14 | 32.5 | 0.08333333 | 72 | 7 | 0.04
4.65 | 0.94 | 25 | 0.08 | 46.85 | 10.54 | 14.14 | 32.5 | 0.06666667 | 78 | 7 | 0.08
4.65 | 0.94 | 25 | 0.08 | 46.85 | 10.54 | 14.14 | 32.5 | 0.06666667 | 75 | 7 | 0.06
4.65 | 0.94 | 25 | 0.08 | 46.85 | 10.54 | 14.14 | 32.5 | 0.06666667 | 72 | 7 | 0.05
4.65 | 0.94 | 25 | 0.08 | 46.85 | 10.54 | 14.14 | 32.5 | 0.25 | 80 | 28 | 2.73
4.65 | 0.94 | 25 | 0.08 | 46.85 | 10.54 | 14.14 | 32.5 | 0.25 | 78 | 28 | 2.54
4.65 | 0.94 | 25 | 0.08 | 46.85 | 10.54 | 14.14 | 32.5 | 0.25 | 75 | 28 | 2.34
4.65 | 0.94 | 25 | 0.08 | 46.85 | 10.54 | 14.14 | 32.5 | 0.25 | 72 | 28 | 1.59
4.65 | 0.94 | 25 | 0.08 | 46.85 | 10.54 | 14.14 | 32.5 | 0.2 | 80 | 28 | 1.83
4.65 | 0.94 | 25 | 0.08 | 46.85 | 10.54 | 14.14 | 32.5 | 0.2 | 78 | 28 | 1.76
4.65 | 0.94 | 25 | 0.08 | 46.85 | 10.54 | 14.14 | 32.5 | 0.2 | 75 | 28 | 1.07
4.65 | 0.94 | 25 | 0.08 | 46.85 | 10.54 | 14.14 | 32.5 | 0.2 | 72 | 28 | 0.71
4.65 | 0.94 | 25 | 0.08 | 46.85 | 10.54 | 14.14 | 32.5 | 0.1666667 | 80 | 28 | 1.33
4.65 | 0.94 | 25 | 0.08 | 46.85 | 10.54 | 14.14 | 32.5 | 0.1666667 | 78 | 28 | 1.06
4.65 | 0.94 | 25 | 0.08 | 46.85 | 10.54 | 14.14 | 32.5 | 0.1666667 | 75 | 28 | 0.68
4.65 | 0.94 | 25 | 0.08 | 46.85 | 10.54 | 14.14 | 32.5 | 0.1666667 | 72 | 28 | 0.32
4.65 | 0.94 | 25 | 0.08 | 46.85 | 10.54 | 14.14 | 32.5 | 0.125 | 80 | 28 | 0.85
4.65 | 0.94 | 25 | 0.08 | 46.85 | 10.54 | 14.14 | 32.5 | 0.125 | 78 | 28 | 0.44
4.65 | 0.94 | 25 | 0.08 | 46.85 | 10.54 | 14.14 | 32.5 | 0.125 | 75 | 28 | 0.36
4.65 | 0.94 | 25 | 0.08 | 46.85 | 10.54 | 14.14 | 32.5 | 0.125 | 72 | 28 | 0.36
4.65 | 0.94 | 25 | 0.08 | 46.85 | 10.54 | 14.14 | 32.5 | 0.1 | 80 | 28 | 0.21
4.65 | 0.94 | 25 | 0.08 | 46.85 | 10.54 | 14.14 | 32.5 | 0.1 | 78 | 28 | 0.19
4.65 | 0.94 | 25 | 0.08 | 46.85 | 10.54 | 14.14 | 32.5 | 0.1 | 75 | 28 | 0.16
4.65 | 0.94 | 25 | 0.08 | 46.85 | 10.54 | 14.14 | 32.5 | 0.1 | 72 | 28 | 0.13
4.65 | 0.94 | 25 | 0.08 | 46.85 | 10.54 | 14.14 | 32.5 | 0.08333333 | 80 | 28 | 0.2
4.65 | 0.94 | 25 | 0.08 | 46.85 | 10.54 | 14.14 | 32.5 | 0.08333333 | 78 | 28 | 0.14
4.65 | 0.94 | 25 | 0.08 | 46.85 | 10.54 | 14.14 | 32.5 | 0.08333333 | 75 | 28 | 0.12
4.65 | 0.94 | 25 | 0.08 | 46.85 | 10.54 | 14.14 | 32.5 | 0.08333333 | 72 | 28 | 0.04
4.65 | 0.94 | 25 | 0.08 | 46.85 | 10.54 | 14.14 | 32.5 | 0.06666667 | 78 | 28 | 0.11
4.65 | 0.94 | 25 | 0.08 | 46.85 | 10.54 | 14.14 | 32.5 | 0.06666667 | 75 | 28 | 0.1
4.65 | 0.94 | 25 | 0.08 | 46.85 | 10.54 | 14.14 | 32.5 | 0.06666667 | 72 | 28 | 0.05
8.3 | 0.9 | 25 | 0.248 | 32.05 | 7.93 | 25.04 | 32.5 | 0.125 | 75 | 3 | 0.088
8.3 | 0.9 | 25 | 0.248 | 32.05 | 7.93 | 25.04 | 32.5 | 0.125 | 78 | 3 | 0.124
8.3 | 0.9 | 25 | 0.248 | 32.05 | 7.93 | 25.04 | 32.5 | 0.125 | 80 | 3 | 0.247
8.3 | 0.9 | 25 | 0.248 | 32.05 | 7.93 | 25.04 | 32.5 | 0.1 | 75 | 3 | 0.067
8.3 | 0.9 | 25 | 0.248 | 32.05 | 7.93 | 25.04 | 32.5 | 0.1 | 78 | 3 | 0.111
8.3 | 0.9 | 25 | 0.248 | 32.05 | 7.93 | 25.04 | 32.5 | 0.1 | 80 | 3 | 0.142
8.3 | 0.9 | 25 | 0.248 | 32.05 | 7.93 | 25.04 | 32.5 | 0.08333333 | 75 | 3 | 0.028
8.3 | 0.9 | 25 | 0.248 | 32.05 | 7.93 | 25.04 | 32.5 | 0.08333333 | 78 | 3 | 0.053
8.3 | 0.9 | 25 | 0.248 | 32.05 | 7.93 | 25.04 | 32.5 | 0.08333333 | 80 | 3 | 0.091
8.3 | 0.9 | 25 | 0.248 | 32.05 | 7.93 | 25.04 | 32.5 | 0.125 | 75 | 7 | 0.233
8.3 | 0.9 | 25 | 0.248 | 32.05 | 7.93 | 25.04 | 32.5 | 0.125 | 78 | 7 | 0.296
8.3 | 0.9 | 25 | 0.248 | 32.05 | 7.93 | 25.04 | 32.5 | 0.125 | 80 | 7 | 0.549
8.3 | 0.9 | 25 | 0.248 | 32.05 | 7.93 | 25.04 | 32.5 | 0.1 | 75 | 7 | 0.146
8.3 | 0.9 | 25 | 0.248 | 32.05 | 7.93 | 25.04 | 32.5 | 0.1 | 78 | 7 | 0.199
8.3 | 0.9 | 25 | 0.248 | 32.05 | 7.93 | 25.04 | 32.5 | 0.1 | 80 | 7 | 0.294
8.3 | 0.9 | 25 | 0.248 | 32.05 | 7.93 | 25.04 | 32.5 | 0.08333333 | 75 | 7 | 0.041
8.3 | 0.9 | 25 | 0.248 | 32.05 | 7.93 | 25.04 | 32.5 | 0.08333333 | 78 | 7 | 0.121
8.3 | 0.9 | 25 | 0.248 | 32.05 | 7.93 | 25.04 | 32.5 | 0.08333333 | 80 | 7 | 0.208
8.3 | 0.9 | 25 | 0.248 | 32.05 | 7.93 | 25.04 | 32.5 | 0.06666667 | 75 | 7 | 0.04
8.3 | 0.9 | 25 | 0.248 | 32.05 | 7.93 | 25.04 | 32.5 | 0.06666667 | 78 | 7 | 0.063
8.3 | 0.9 | 25 | 0.248 | 32.05 | 7.93 | 25.04 | 32.5 | 0.05 | 75 | 7 | 0.02
8.3 | 0.9 | 25 | 0.248 | 32.05 | 7.93 | 25.04 | 32.5 | 0.05 | 78 | 7 | 0.024
8.3 | 0.9 | 25 | 0.248 | 32.05 | 7.93 | 25.04 | 32.5 | 0.125 | 75 | 28 | 1.182
8.3 | 0.9 | 25 | 0.248 | 32.05 | 7.93 | 25.04 | 32.5 | 0.125 | 78 | 28 | 1.398
8.3 | 0.9 | 25 | 0.248 | 32.05 | 7.93 | 25.04 | 32.5 | 0.125 | 80 | 28 | 1.835
8.3 | 0.9 | 25 | 0.248 | 32.05 | 7.93 | 25.04 | 32.5 | 0.1 | 75 | 28 | 0.257
8.3 | 0.9 | 25 | 0.248 | 32.05 | 7.93 | 25.04 | 32.5 | 0.1 | 78 | 28 | 0.345
8.3 | 0.9 | 25 | 0.248 | 32.05 | 7.93 | 25.04 | 32.5 | 0.1 | 80 | 28 | 0.577
8.3 | 0.9 | 25 | 0.248 | 32.05 | 7.93 | 25.04 | 32.5 | 0.08333333 | 75 | 28 | 0.195
8.3 | 0.9 | 25 | 0.248 | 32.05 | 7.93 | 25.04 | 32.5 | 0.08333333 | 78 | 28 | 0.363
8.3 | 0.9 | 25 | 0.248 | 32.05 | 7.93 | 25.04 | 32.5 | 0.08333333 | 80 | 28 | 0.436
8.3 | 0.9 | 25 | 0.248 | 32.05 | 7.93 | 25.04 | 32.5 | 0.06666667 | 75 | 28 | 0.127
8.3 | 0.9 | 25 | 0.248 | 32.05 | 7.93 | 25.04 | 32.5 | 0.06666667 | 78 | 28 | 0.176
8.3 | 0.9 | 25 | 0.248 | 32.05 | 7.93 | 25.04 | 32.5 | 0.05 | 75 | 28 | 0.102
8.3 | 0.9 | 25 | 0.248 | 32.05 | 7.93 | 25.04 | 32.5 | 0.05 | 78 | 28 | 0.14
10.54 | 2.04 | 25 | 0.023 | 45.11 | 18.89 | 13.46 | 32.5 | 0.1666667 | 76 | 7 | 0.85
10.54 | 2.04 | 25 | 0.023 | 45.11 | 18.89 | 13.46 | 32.5 | 0.1666667 | 74 | 7 | 0.76
10.54 | 2.04 | 25 | 0.023 | 45.11 | 18.89 | 13.46 | 32.5 | 0.1666667 | 72 | 7 | 0.54
10.54 | 2.04 | 25 | 0.023 | 45.11 | 18.89 | 13.46 | 32.5 | 0.125 | 76 | 7 | 0.65
10.54 | 2.04 | 25 | 0.023 | 45.11 | 18.89 | 13.46 | 32.5 | 0.125 | 74 | 7 | 0.55
10.54 | 2.04 | 25 | 0.023 | 45.11 | 18.89 | 13.46 | 32.5 | 0.125 | 72 | 7 | 0.43
10.54 | 2.04 | 25 | 0.023 | 45.11 | 18.89 | 13.46 | 32.5 | 0.1 | 76 | 7 | 0.48
10.54 | 2.04 | 25 | 0.023 | 45.11 | 18.89 | 13.46 | 32.5 | 0.1 | 74 | 7 | 0.37
10.54 | 2.04 | 25 | 0.023 | 45.11 | 18.89 | 13.46 | 32.5 | 0.1 | 72 | 7 | 0.31
10.54 | 2.04 | 25 | 0.023 | 45.11 | 18.89 | 13.46 | 32.5 | 0.05 | 76 | 7 | 0.32
10.54 | 2.04 | 25 | 0.023 | 45.11 | 18.89 | 13.46 | 32.5 | 0.05 | 74 | 7 | 0.23
10.54 | 2.04 | 25 | 0.023 | 45.11 | 18.89 | 13.46 | 32.5 | 0.05 | 72 | 7 | 0.17
10.54 | 2.04 | 25 | 0.023 | 45.11 | 18.89 | 13.46 | 32.5 | 0.1666667 | 76 | 28 | 1.78
10.54 | 2.04 | 25 | 0.023 | 45.11 | 18.89 | 13.46 | 32.5 | 0.1666667 | 74 | 28 | 1.7
10.54 | 2.04 | 25 | 0.023 | 45.11 | 18.89 | 13.46 | 32.5 | 0.1666667 | 72 | 28 | 1.51
10.54 | 2.04 | 25 | 0.023 | 45.11 | 18.89 | 13.46 | 32.5 | 0.125 | 76 | 28 | 1.58
10.54 | 2.04 | 25 | 0.023 | 45.11 | 18.89 | 13.46 | 32.5 | 0.125 | 74 | 28 | 1.23
10.54 | 2.04 | 25 | 0.023 | 45.11 | 18.89 | 13.46 | 32.5 | 0.125 | 72 | 28 | 0.95
10.54 | 2.04 | 25 | 0.023 | 45.11 | 18.89 | 13.46 | 32.5 | 0.1 | 76 | 28 | 1.05
10.54 | 2.04 | 25 | 0.023 | 45.11 | 18.89 | 13.46 | 32.5 | 0.1 | 74 | 28 | 0.87
10.54 | 2.04 | 25 | 0.023 | 45.11 | 18.89 | 13.46 | 32.5 | 0.1 | 72 | 28 | 0.68
10.54 | 2.04 | 25 | 0.023 | 45.11 | 18.89 | 13.46 | 32.5 | 0.05 | 76 | 28 | 0.46
10.54 | 2.04 | 25 | 0.023 | 45.11 | 18.89 | 13.46 | 32.5 | 0.05 | 74 | 28 | 0.35
10.54 | 2.04 | 25 | 0.023 | 45.11 | 18.89 | 13.46 | 32.5 | 0.05 | 72 | 28 | 0.29
6.56 | 0.9 | 25 | 0.016 | 46.64 | 6.46 | 20.74 | 32.5 | 0.25 | 74 | 7 | 0.83
6.56 | 0.9 | 25 | 0.016 | 46.64 | 6.46 | 20.74 | 32.5 | 0.25 | 72 | 7 | 0.67
6.56 | 0.9 | 25 | 0.016 | 46.64 | 6.46 | 20.74 | 32.5 | 0.25 | 70 | 7 | 0.54
6.56 | 0.9 | 25 | 0.016 | 46.64 | 6.46 | 20.74 | 32.5 | 0.1666667 | 74 | 7 | 0.36
6.56 | 0.9 | 25 | 0.016 | 46.64 | 6.46 | 20.74 | 32.5 | 0.1666667 | 72 | 7 | 0.24
6.56 | 0.9 | 25 | 0.016 | 46.64 | 6.46 | 20.74 | 32.5 | 0.1666667 | 71 | 7 | 0.2
6.56 | 0.9 | 25 | 0.016 | 46.64 | 6.46 | 20.74 | 32.5 | 0.1666667 | 70 | 7 | 0.14
6.56 | 0.9 | 25 | 0.016 | 46.64 | 6.46 | 20.74 | 32.5 | 0.125 | 72 | 7 | 0.22
6.56 | 0.9 | 25 | 0.016 | 46.64 | 6.46 | 20.74 | 32.5 | 0.125 | 70 | 7 | 0.18
6.56 | 0.9 | 25 | 0.016 | 46.64 | 6.46 | 20.74 | 32.5 | 0.125 | 68 | 7 | 0.16
6.56 | 0.9 | 25 | 0.016 | 46.64 | 6.46 | 20.74 | 32.5 | 0.1 | 72 | 7 | 0.21
6.56 | 0.9 | 25 | 0.016 | 46.64 | 6.46 | 20.74 | 32.5 | 0.1 | 70 | 7 | 0.13
6.56 | 0.9 | 25 | 0.016 | 46.64 | 6.46 | 20.74 | 32.5 | 0.1 | 68 | 7 | 0.1
6.56 | 0.9 | 25 | 0.016 | 46.64 | 6.46 | 20.74 | 32.5 | 0.06666667 | 71 | 7 | 0.06
6.56 | 0.9 | 25 | 0.016 | 46.64 | 6.46 | 20.74 | 32.5 | 0.06666667 | 70 | 7 | 0.04
6.56 | 0.9 | 25 | 0.016 | 46.64 | 6.46 | 20.74 | 32.5 | 0.06666667 | 68 | 7 | 0.03
27.43 | 0.87 | 25 | 0.005 | 72.5 | 0.37 | 9.56 | 32.5 | 0.3333333 | 70 | 3 | 1.83
27.43 | 0.87 | 25 | 0.005 | 72.5 | 0.37 | 9.56 | 32.5 | 0.3333333 | 72 | 3 | 2.21
27.43 | 0.87 | 25 | 0.005 | 72.5 | 0.37 | 9.56 | 32.5 | 0.3333333 | 74 | 3 | 2.6
27.43 | 0.87 | 25 | 0.005 | 72.5 | 0.37 | 9.56 | 32.5 | 0.3333333 | 76 | 3 | 3.07
27.43 | 0.87 | 25 | 0.005 | 72.5 | 0.37 | 9.56 | 32.5 | 0.25 | 70 | 3 | 1.19
27.43 | 0.87 | 25 | 0.005 | 72.5 | 0.37 | 9.56 | 32.5 | 0.25 | 72 | 3 | 1.37
27.43 | 0.87 | 25 | 0.005 | 72.5 | 0.37 | 9.56 | 32.5 | 0.25 | 74 | 3 | 1.51
27.43 | 0.87 | 25 | 0.005 | 72.5 | 0.37 | 9.56 | 32.5 | 0.25 | 76 | 3 | 1.95
27.43 | 0.87 | 25 | 0.005 | 72.5 | 0.37 | 9.56 | 32.5 | 0.1666667 | 70 | 3 | 0.54
27.43 | 0.87 | 25 | 0.005 | 72.5 | 0.37 | 9.56 | 32.5 | 0.1666667 | 72 | 3 | 0.67
27.43 | 0.87 | 25 | 0.005 | 72.5 | 0.37 | 9.56 | 32.5 | 0.1666667 | 74 | 3 | 0.85
27.43 | 0.87 | 25 | 0.005 | 72.5 | 0.37 | 9.56 | 32.5 | 0.1666667 | 76 | 3 | 1.23
27.43 | 0.87 | 25 | 0.005 | 72.5 | 0.37 | 9.56 | 32.5 | 0.125 | 70 | 3 | 0.37
27.43 | 0.87 | 25 | 0.005 | 72.5 | 0.37 | 9.56 | 32.5 | 0.125 | 72 | 3 | 0.43
27.43 | 0.87 | 25 | 0.005 | 72.5 | 0.37 | 9.56 | 32.5 | 0.125 | 74 | 3 | 0.66
27.43 | 0.87 | 25 | 0.005 | 72.5 | 0.37 | 9.56 | 32.5 | 0.125 | 76 | 3 | 0.79
27.43 | 0.87 | 25 | 0.005 | 72.5 | 0.37 | 9.56 | 32.5 | 0.1 | 70 | 3 | 0.32
27.43 | 0.87 | 25 | 0.005 | 72.5 | 0.37 | 9.56 | 32.5 | 0.1 | 72 | 3 | 0.37
27.43 | 0.87 | 25 | 0.005 | 72.5 | 0.37 | 9.56 | 32.5 | 0.1 | 74 | 3 | 0.41
27.43 | 0.87 | 25 | 0.005 | 72.5 | 0.37 | 9.56 | 32.5 | 0.1 | 76 | 3 | 0.51
27.43 | 0.87 | 25 | 0.005 | 72.5 | 0.37 | 9.56 | 32.5 | 0.3333333 | 70 | 7 | 2.85
27.43 | 0.87 | 25 | 0.005 | 72.5 | 0.37 | 9.56 | 32.5 | 0.3333333 | 72 | 7 | 3.32
27.43 | 0.87 | 25 | 0.005 | 72.5 | 0.37 | 9.56 | 32.5 | 0.3333333 | 74 | 7 | 3.83
27.43 | 0.87 | 25 | 0.005 | 72.5 | 0.37 | 9.56 | 32.5 | 0.3333333 | 76 | 7 | 4.35
27.43 | 0.87 | 25 | 0.005 | 72.5 | 0.37 | 9.56 | 32.5 | 0.25 | 70 | 7 | 2.03
27.43 | 0.87 | 25 | 0.005 | 72.5 | 0.37 | 9.56 | 32.5 | 0.25 | 72 | 7 | 2.36
27.43 | 0.87 | 25 | 0.005 | 72.5 | 0.37 | 9.56 | 32.5 | 0.25 | 74 | 7 | 2.76
27.43 | 0.87 | 25 | 0.005 | 72.5 | 0.37 | 9.56 | 32.5 | 0.25 | 76 | 7 | 3.24
27.43 | 0.87 | 25 | 0.005 | 72.5 | 0.37 | 9.56 | 32.5 | 0.1666667 | 70 | 7 | 0.85
27.43 | 0.87 | 25 | 0.005 | 72.5 | 0.37 | 9.56 | 32.5 | 0.1666667 | 72 | 7 | 1.12
27.43 | 0.87 | 25 | 0.005 | 72.5 | 0.37 | 9.56 | 32.5 | 0.1666667 | 74 | 7 | 1.34
27.43 | 0.87 | 25 | 0.005 | 72.5 | 0.37 | 9.56 | 32.5 | 0.1666667 | 76 | 7 | 1.53
27.43 | 0.87 | 25 | 0.005 | 72.5 | 0.37 | 9.56 | 32.5 | 0.125 | 70 | 7 | 0.47
27.43 | 0.87 | 25 | 0.005 | 72.5 | 0.37 | 9.56 | 32.5 | 0.125 | 72 | 7 | 0.56
27.43 | 0.87 | 25 | 0.005 | 72.5 | 0.37 | 9.56 | 32.5 | 0.125 | 74 | 7 | 0.69
27.43 | 0.87 | 25 | 0.005 | 72.5 | 0.37 | 9.56 | 32.5 | 0.125 | 76 | 7 | 0.78
27.43 | 0.87 | 25 | 0.005 | 72.5 | 0.37 | 9.56 | 32.5 | 0.1 | 70 | 7 | 0.39
27.43 | 0.87 | 25 | 0.005 | 72.5 | 0.37 | 9.56 | 32.5 | 0.1 | 72 | 7 | 0.42
27.43 | 0.87 | 25 | 0.005 | 72.5 | 0.37 | 9.56 | 32.5 | 0.1 | 74 | 7 | 0.51
27.43 | 0.87 | 25 | 0.005 | 72.5 | 0.37 | 9.56 | 32.5 | 0.1 | 76 | 7 | 0.67
27.43 | 0.87 | 25 | 0.005 | 72.5 | 0.37 | 9.56 | 32.5 | 0.3333333 | 70 | 28 | 5.77
27.43 | 0.87 | 25 | 0.005 | 72.5 | 0.37 | 9.56 | 32.5 | 0.3333333 | 72 | 28 | 6.74
27.43 | 0.87 | 25 | 0.005 | 72.5 | 0.37 | 9.56 | 32.5 | 0.3333333 | 74 | 28 | 6.8
27.43 | 0.87 | 25 | 0.005 | 72.5 | 0.37 | 9.56 | 32.5 | 0.3333333 | 76 | 28 | 7.61
27.43 | 0.87 | 25 | 0.005 | 72.5 | 0.37 | 9.56 | 32.5 | 0.25 | 70 | 28 | 3.78
27.43 | 0.87 | 25 | 0.005 | 72.5 | 0.37 | 9.56 | 32.5 | 0.25 | 72 | 28 | 4.13
27.43 | 0.87 | 25 | 0.005 | 72.5 | 0.37 | 9.56 | 32.5 | 0.25 | 74 | 28 | 4.59
27.43 | 0.87 | 25 | 0.005 | 72.5 | 0.37 | 9.56 | 32.5 | 0.25 | 76 | 28 | 5.01
27.43 | 0.87 | 25 | 0.005 | 72.5 | 0.37 | 9.56 | 32.5 | 0.1666667 | 70 | 28 | 2.02
27.43 | 0.87 | 25 | 0.005 | 72.5 | 0.37 | 9.56 | 32.5 | 0.1666667 | 72 | 28 | 2.17
27.43 | 0.87 | 25 | 0.005 | 72.5 | 0.37 | 9.56 | 32.5 | 0.1666667 | 74 | 28 | 2.49
27.43 | 0.87 | 25 | 0.005 | 72.5 | 0.37 | 9.56 | 32.5 | 0.1666667 | 76 | 28 | 2.87
27.43 | 0.87 | 25 | 0.005 | 72.5 | 0.37 | 9.56 | 32.5 | 0.125 | 70 | 28 | 1.22
27.43 | 0.87 | 25 | 0.005 | 72.5 | 0.37 | 9.56 | 32.5 | 0.125 | 72 | 28 | 1.31
27.43 | 0.87 | 25 | 0.005 | 72.5 | 0.37 | 9.56 | 32.5 | 0.125 | 74 | 28 | 1.47
27.43 | 0.87 | 25 | 0.005 | 72.5 | 0.37 | 9.56 | 32.5 | 0.125 | 76 | 28 | 1.64
27.43 | 0.87 | 25 | 0.005 | 72.5 | 0.37 | 9.56 | 32.5 | 0.1 | 70 | 28 | 0.93
27.43 | 0.87 | 25 | 0.005 | 72.5 | 0.37 | 9.56 | 32.5 | 0.1 | 72 | 28 | 0.95
27.43 | 0.87 | 25 | 0.005 | 72.5 | 0.37 | 9.56 | 32.5 | 0.1 | 74 | 28 | 1.03
27.43 | 0.87 | 25 | 0.005 | 72.5 | 0.37 | 9.56 | 32.5 | 0.1 | 76 | 28 | 1.1
12.8 | 1.33 | 25 | 0.015 | 44.01 | 13.08 | 8.75 | 32.5 | 0.25 | 75 | 3 | 0.56
12.8 | 1.33 | 25 | 0.015 | 44.01 | 13.08 | 8.75 | 32.5 | 0.1666667 | 75 | 3 | 0.3
12.8 | 1.33 | 25 | 0.015 | 44.01 | 13.08 | 8.75 | 32.5 | 0.125 | 75 | 3 | 0.28
12.8 | 1.33 | 25 | 0.015 | 44.01 | 13.08 | 8.75 | 32.5 | 0.1 | 75 | 3 | 0.16
12.8 | 1.33 | 25 | 0.015 | 44.01 | 13.08 | 8.75 | 32.5 | 0.25 | 78 | 3 | 0.9
12.8 | 1.33 | 25 | 0.015 | 44.01 | 13.08 | 8.75 | 32.5 | 0.1666667 | 78 | 3 | 0.52
12.8 | 1.33 | 25 | 0.015 | 44.01 | 13.08 | 8.75 | 32.5 | 0.125 | 78 | 3 | 0.34
12.8 | 1.33 | 25 | 0.015 | 44.01 | 13.08 | 8.75 | 32.5 | 0.1 | 78 | 3 | 0.26
12.8 | 1.33 | 25 | 0.015 | 44.01 | 13.08 | 8.75 | 32.5 | 0.25 | 75 | 7 | 1.12
12.8 | 1.33 | 25 | 0.015 | 44.01 | 13.08 | 8.75 | 32.5 | 0.1666667 | 75 | 7 | 0.66
12.8 | 1.33 | 25 | 0.015 | 44.01 | 13.08 | 8.75 | 32.5 | 0.125 | 75 | 7 | 0.42
12.8 | 1.33 | 25 | 0.015 | 44.01 | 13.08 | 8.75 | 32.5 | 0.1 | 75 | 7 | 0.2
12.8 | 1.33 | 25 | 0.015 | 44.01 | 13.08 | 8.75 | 32.5 | 0.25 | 78 | 7 | 1.28
12.8 | 1.33 | 25 | 0.015 | 44.01 | 13.08 | 8.75 | 32.5 | 0.1666667 | 78 | 7 | 0.7
12.8 | 1.33 | 25 | 0.015 | 44.01 | 13.08 | 8.75 | 32.5 | 0.125 | 78 | 7 | 0.42
12.8 | 1.33 | 25 | 0.015 | 44.01 | 13.08 | 8.75 | 32.5 | 0.1 | 78 | 7 | 0.36
12.8 | 1.33 | 25 | 0.015 | 44.01 | 13.08 | 8.75 | 32.5 | 0.25 | 75 | 28 | 2.72
12.8 | 1.33 | 25 | 0.015 | 44.01 | 13.08 | 8.75 | 32.5 | 0.1666667 | 75 | 28 | 1.82
12.8 | 1.33 | 25 | 0.015 | 44.01 | 13.08 | 8.75 | 32.5 | 0.125 | 75 | 28 | 1.38
12.8 | 1.33 | 25 | 0.015 | 44.01 | 13.08 | 8.75 | 32.5 | 0.1 | 75 | 28 | 0.83
12.8 | 1.33 | 25 | 0.015 | 44.01 | 13.08 | 8.75 | 32.5 | 0.25 | 78 | 28 | 4.08
12.8 | 1.33 | 25 | 0.015 | 44.01 | 13.08 | 8.75 | 32.5 | 0.1666667 | 78 | 28 | 2.55
12.8 | 1.33 | 25 | 0.015 | 44.01 | 13.08 | 8.75 | 32.5 | 0.125 | 78 | 28 | 1.73
12.8 | 1.33 | 25 | 0.015 | 44.01 | 13.08 | 8.75 | 32.5 | 0.1 | 78 | 28 | 1
23.5 | 1.29 | 25 | 0.002 | 42.73 | 24.87 | 5.52 | 32.5 | 0.25 | 76 | 3 | 2.37
23.5 | 1.29 | 25 | 0.002 | 42.73 | 24.87 | 5.52 | 32.5 | 0.25 | 74 | 3 | 1.48
23.5 | 1.29 | 25 | 0.002 | 42.73 | 24.87 | 5.52 | 32.5 | 0.25 | 72 | 3 | 1.14
23.5 | 1.29 | 25 | 0.002 | 42.73 | 24.87 | 5.52 | 32.5 | 0.25 | 70 | 3 | 0.88
23.5 | 1.29 | 25 | 0.002 | 42.73 | 24.87 | 5.52 | 32.5 | 0.1666667 | 76 | 3 | 1.05
23.5 | 1.29 | 25 | 0.002 | 42.73 | 24.87 | 5.52 | 32.5 | 0.1666667 | 74 | 3 | 0.78
23.5 | 1.29 | 25 | 0.002 | 42.73 | 24.87 | 5.52 | 32.5 | 0.1666667 | 72 | 3 | 0.56
23.5 | 1.29 | 25 | 0.002 | 42.73 | 24.87 | 5.52 | 32.5 | 0.1666667 | 70 | 3 | 0.49
23.5 | 1.29 | 25 | 0.002 | 42.73 | 24.87 | 5.52 | 32.5 | 0.125 | 76 | 3 | 0.7
23.5 | 1.29 | 25 | 0.002 | 42.73 | 24.87 | 5.52 | 32.5 | 0.125 | 74 | 3 | 0.51
23.5 | 1.29 | 25 | 0.002 | 42.73 | 24.87 | 5.52 | 32.5 | 0.125 | 72 | 3 | 0.33
23.5 | 1.29 | 25 | 0.002 | 42.73 | 24.87 | 5.52 | 32.5 | 0.125 | 70 | 3 | 0.26
23.5 | 1.29 | 25 | 0.002 | 42.73 | 24.87 | 5.52 | 32.5 | 0.1 | 76 | 3 | 0.47
23.5 | 1.29 | 25 | 0.002 | 42.73 | 24.87 | 5.52 | 32.5 | 0.1 | 74 | 3 | 0.38
23.5 | 1.29 | 25 | 0.002 | 42.73 | 24.87 | 5.52 | 32.5 | 0.1 | 72 | 3 | 0.29
23.5 | 1.29 | 25 | 0.002 | 42.73 | 24.87 | 5.52 | 32.5 | 0.1 | 70 | 3 | 0.21
23.5 | 1.29 | 25 | 0.002 | 42.73 | 24.87 | 5.52 | 32.5 | 0.08333333 | 76 | 3 | 0.41
23.5 | 1.29 | 25 | 0.002 | 42.73 | 24.87 | 5.52 | 32.5 | 0.08333333 | 74 | 3 | 0.38
23.5 | 1.29 | 25 | 0.002 | 42.73 | 24.87 | 5.52 | 32.5 | 0.08333333 | 72 | 3 | 0.24
23.5 | 1.29 | 25 | 0.002 | 42.73 | 24.87 | 5.52 | 32.5 | 0.08333333 | 70 | 3 | 0.19
23.5 | 1.29 | 25 | 0.002 | 42.73 | 24.87 | 5.52 | 32.5 | 0.25 | 76 | 7 | 2.9
23.5 | 1.29 | 25 | 0.002 | 42.73 | 24.87 | 5.52 | 32.5 | 0.25 | 74 | 7 | 2.19
23.5 | 1.29 | 25 | 0.002 | 42.73 | 24.87 | 5.52 | 32.5 | 0.25 | 72 | 7 | 1.6
23.5 | 1.29 | 25 | 0.002 | 42.73 | 24.87 | 5.52 | 32.5 | 0.25 | 70 | 7 | 1.32
23.5 | 1.29 | 25 | 0.002 | 42.73 | 24.87 | 5.52 | 32.5 | 0.1666667 | 76 | 7 | 1.44
23.5 | 1.29 | 25 | 0.002 | 42.73 | 24.87 | 5.52 | 32.5 | 0.1666667 | 74 | 7 | 1.2
23.5 | 1.29 | 25 | 0.002 | 42.73 | 24.87 | 5.52 | 32.5 | 0.1666667 | 72 | 7 | 0.88
23.5 | 1.29 | 25 | 0.002 | 42.73 | 24.87 | 5.52 | 32.5 | 0.1666667 | 70 | 7 | 0.73
23.5 | 1.29 | 25 | 0.002 | 42.73 | 24.87 | 5.52 | 32.5 | 0.125 | 76 | 7 | 1.11
23.5 | 1.29 | 25 | 0.002 | 42.73 | 24.87 | 5.52 | 32.5 | 0.125 | 74 | 7 | 0.74
23.5 | 1.29 | 25 | 0.002 | 42.73 | 24.87 | 5.52 | 32.5 | 0.125 | 72 | 7 | 0.42
23.5 | 1.29 | 25 | 0.002 | 42.73 | 24.87 | 5.52 | 32.5 | 0.125 | 70 | 7 | 0.35
23.5 | 1.29 | 25 | 0.002 | 42.73 | 24.87 | 5.52 | 32.5 | 0.1 | 76 | 7 | 0.51
23.5 | 1.29 | 25 | 0.002 | 42.73 | 24.87 | 5.52 | 32.5 | 0.1 | 74 | 7 | 0.47
23.5 | 1.29 | 25 | 0.002 | 42.73 | 24.87 | 5.52 | 32.5 | 0.1 | 72 | 7 | 0.36
23.5 | 1.29 | 25 | 0.002 | 42.73 | 24.87 | 5.52 | 32.5 | 0.1 | 70 | 7 | 0.31
23.5 | 1.29 | 25 | 0.002 | 42.73 | 24.87 | 5.52 | 32.5 | 0.08333333 | 76 | 7 | 0.48
23.5 | 1.29 | 25 | 0.002 | 42.73 | 24.87 | 5.52 | 32.5 | 0.08333333 | 74 | 7 | 0.37
23.5 | 1.29 | 25 | 0.002 | 42.73 | 24.87 | 5.52 | 32.5 | 0.08333333 | 72 | 7 | 0.32
23.5 | 1.29 | 25 | 0.002 | 42.73 | 24.87 | 5.52 | 32.5 | 0.08333333 | 70 | 7 | 0.21
23.5 | 1.29 | 25 | 0.002 | 42.73 | 24.87 | 5.52 | 32.5 | 0.25 | 76 | 28 | 5.42
23.5 | 1.29 | 25 | 0.002 | 42.73 | 24.87 | 5.52 | 32.5 | 0.25 | 74 | 28 | 3.8
23.5 | 1.29 | 25 | 0.002 | 42.73 | 24.87 | 5.52 | 32.5 | 0.25 | 72 | 28 | 2.62
23.5 | 1.29 | 25 | 0.002 | 42.73 | 24.87 | 5.52 | 32.5 | 0.25 | 70 | 28 | 2.06
23.5 | 1.29 | 25 | 0.002 | 42.73 | 24.87 | 5.52 | 32.5 | 0.1666667 | 76 | 28 | 2.33
23.5 | 1.29 | 25 | 0.002 | 42.73 | 24.87 | 5.52 | 32.5 | 0.1666667 | 74 | 28 | 1.96
23.5 | 1.29 | 25 | 0.002 | 42.73 | 24.87 | 5.52 | 32.5 | 0.1666667 | 72 | 28 | 1.44
23.5 | 1.29 | 25 | 0.002 | 42.73 | 24.87 | 5.52 | 32.5 | 0.1666667 | 70 | 28 | 1.23
23.5 | 1.29 | 25 | 0.002 | 42.73 | 24.87 | 5.52 | 32.5 | 0.125 | 76 | 28 | 1.87
23.5 | 1.29 | 25 | 0.002 | 42.73 | 24.87 | 5.52 | 32.5 | 0.125 | 74 | 28 | 1.24
23.5 | 1.29 | 25 | 0.002 | 42.73 | 24.87 | 5.52 | 32.5 | 0.125 | 72 | 28 | 1.03
23.5 | 1.29 | 25 | 0.002 | 42.73 | 24.87 | 5.52 | 32.5 | 0.125 | 70 | 28 | 0.69
23.5 | 1.29 | 25 | 0.002 | 42.73 | 24.87 | 5.52 | 32.5 | 0.1 | 76 | 28 | 1.17
23.5 | 1.29 | 25 | 0.002 | 42.73 | 24.87 | 5.52 | 32.5 | 0.1 | 74 | 28 | 0.88
23.5 | 1.29 | 25 | 0.002 | 42.73 | 24.87 | 5.52 | 32.5 | 0.1 | 72 | 28 | 0.77
23.5 | 1.29 | 25 | 0.002 | 42.73 | 24.87 | 5.52 | 32.5 | 0.1 | 70 | 28 | 0.6
23.5 | 1.29 | 25 | 0.002 | 42.73 | 24.87 | 5.52 | 32.5 | 0.08333333 | 76 | 28 | 1
23.5 | 1.29 | 25 | 0.002 | 42.73 | 24.87 | 5.52 | 32.5 | 0.08333333 | 74 | 28 | 0.73
23.5 | 1.29 | 25 | 0.002 | 42.73 | 24.87 | 5.52 | 32.5 | 0.08333333 | 72 | 28 | 0.63
23.5 | 1.29 | 25 | 0.002 | 42.73 | 24.87 | 5.52 | 32.5 | 0.08333333 | 70 | 28 | 0.49
30.74 | 0.924 | 25 | 0.003189 | 33.05 | 26.07 | 3.88 | 32.5 | 0.3333333 | 81 | 3 | 3.62
30.74 | 0.924 | 25 | 0.003189 | 33.05 | 26.07 | 3.88 | 32.5 | 0.3333333 | 78 | 3 | 2.513
30.74 | 0.924 | 25 | 0.003189 | 33.05 | 26.07 | 3.88 | 32.5 | 0.3333333 | 75 | 3 | 1.64
30.74 | 0.924 | 25 | 0.003189 | 33.05 | 26.07 | 3.88 | 32.5 | 0.3333333 | 72 | 3 | 1.626
30.74 | 0.924 | 25 | 0.003189 | 33.05 | 26.07 | 3.88 | 32.5 | 0.25 | 81 | 3 | 2.473
30.74 | 0.924 | 25 | 0.003189 | 33.05 | 26.07 | 3.88 | 32.5 | 0.25 | 78 | 3 | 1.753
30.74 | 0.924 | 25 | 0.003189 | 33.05 | 26.07 | 3.88 | 32.5 | 0.25 | 75 | 3 | 1.096
30.74 | 0.924 | 25 | 0.003189 | 33.05 | 26.07 | 3.88 | 32.5 | 0.25 | 72 | 3 | 0.673
30.74 | 0.924 | 25 | 0.003189 | 33.05 | 26.07 | 3.88 | 32.5 | 0.1666667 | 81 | 3 | 1.333
30.74 | 0.924 | 25 | 0.003189 | 33.05 | 26.07 | 3.88 | 32.5 | 0.1666667 | 78 | 3 | 0.88
30.74 | 0.924 | 25 | 0.003189 | 33.05 | 26.07 | 3.88 | 32.5 | 0.1666667 | 75 | 3 | 0.52
30.74 | 0.924 | 25 | 0.003189 | 33.05 | 26.07 | 3.88 | 32.5 | 0.1666667 | 72 | 3 | 0.39
30.74 | 0.924 | 25 | 0.003189 | 33.05 | 26.07 | 3.88 | 32.5 | 0.125 | 81 | 3 | 0.806
30.74 | 0.924 | 25 | 0.003189 | 33.05 | 26.07 | 3.88 | 32.5 | 0.125 | 78 | 3 | 0.486
30.74 | 0.924 | 25 | 0.003189 | 33.05 | 26.07 | 3.88 | 32.5 | 0.125 | 75 | 3 | 0.313
30.74 | 0.924 | 25 | 0.003189 | 33.05 | 26.07 | 3.88 | 32.5 | 0.125 | 72 | 3 | 0.186
30.74 | 0.924 | 25 | 0.003189 | 33.05 | 26.07 | 3.88 | 32.5 | 0.08333333 | 81 | 3 | 0.526
30.74 | 0.924 | 25 | 0.003189 | 33.05 | 26.07 | 3.88 | 32.5 | 0.08333333 | 78 | 3 | 0.313
30.74 | 0.924 | 25 | 0.003189 | 33.05 | 26.07 | 3.88 | 32.5 | 0.08333333 | 75 | 3 | 0.14
30.74 | 0.924 | 25 | 0.003189 | 33.05 | 26.07 | 3.88 | 32.5 | 0.08333333 | 72 | 3 | 0.131
30.74 | 0.924 | 25 | 0.003189 | 33.05 | 26.07 | 3.88 | 32.5 | 0.06666667 | 81 | 3 | 0.353
30.74 | 0.924 | 25 | 0.003189 | 33.05 | 26.07 | 3.88 | 32.5 | 0.06666667 | 78 | 3 | 0.26
30.74 | 0.924 | 25 | 0.003189 | 33.05 | 26.07 | 3.88 | 32.5 | 0.06666667 | 75 | 3 | 0.136
30.74 | 0.924 | 25 | 0.003189 | 33.05 | 26.07 | 3.88 | 32.5 | 0.06666667 | 72 | 3 | 0.106
30.74 | 0.924 | 25 | 0.003189 | 33.05 | 26.07 | 3.88 | 32.5 | 0.3333333 | 81 | 7 | 5.493
30.74 | 0.924 | 25 | 0.003189 | 33.05 | 26.07 | 3.88 | 32.5 | 0.3333333 | 78 | 7 | 3.385
30.74 | 0.924 | 25 | 0.003189 | 33.05 | 26.07 | 3.88 | 32.5 | 0.3333333 | 75 | 7 | 2.223
30.74 | 0.924 | 25 | 0.003189 | 33.05 | 26.07 | 3.88 | 32.5 | 0.3333333 | 72 | 7 | 2.279
30.74 | 0.924 | 25 | 0.003189 | 33.05 | 26.07 | 3.88 | 32.5 | 0.25 | 81 | 7 | 3.336
30.74 | 0.924 | 25 | 0.003189 | 33.05 | 26.07 | 3.88 | 32.5 | 0.25 | 78 | 7 | 2.192
30.74 | 0.924 | 25 | 0.003189 | 33.05 | 26.07 | 3.88 | 32.5 | 0.25 | 75 | 7 | 1.395
30.74 | 0.924 | 25 | 0.003189 | 33.05 | 26.07 | 3.88 | 32.5 | 0.25 | 72 | 7 | 0.947
30.74 | 0.924 | 25 | 0.003189 | 33.05 | 26.07 | 3.88 | 32.5 | 0.1666667 | 81 | 7 | 1.665
30.74 | 0.924 | 25 | 0.003189 | 33.05 | 26.07 | 3.88 | 32.5 | 0.1666667 | 78 | 7 | 1.003
30.74 | 0.924 | 25 | 0.003189 | 33.05 | 26.07 | 3.88 | 32.5 | 0.1666667 | 75 | 7 | 0.642
30.74 | 0.924 | 25 | 0.003189 | 33.05 | 26.07 | 3.88 | 32.5 | 0.1666667 | 72 | 7 | 0.465
30.74 | 0.924 | 25 | 0.003189 | 33.05 | 26.07 | 3.88 | 32.5 | 0.125 | 81 | 7 | 1.346
30.74 | 0.924 | 25 | 0.003189 | 33.05 | 26.07 | 3.88 | 32.5 | 0.125 | 78 | 7 | 0.618
30.74 | 0.924 | 25 | 0.003189 | 33.05 | 26.07 | 3.88 | 32.5 | 0.125 | 75 | 7 | 0.387
30.74 | 0.924 | 25 | 0.003189 | 33.05 | 26.07 | 3.88 | 32.5 | 0.125 | 72 | 7 | 0.242
30.74 | 0.924 | 25 | 0.003189 | 33.05 | 26.07 | 3.88 | 32.5 | 0.08333333 | 81 | 7 | 0.545
30.74 | 0.924 | 25 | 0.003189 | 33.05 | 26.07 | 3.88 | 32.5 | 0.08333333 | 78 | 7 | 0.363
30.74 | 0.924 | 25 | 0.003189 | 33.05 | 26.07 | 3.88 | 32.5 | 0.08333333 | 75 | 7 | 0.194
30.74 | 0.924 | 25 | 0.003189 | 33.05 | 26.07 | 3.88 | 32.5 | 0.08333333 | 72 | 7 | 0.156
30.74 | 0.924 | 25 | 0.003189 | 33.05 | 26.07 | 3.88 | 32.5 | 0.06666667 | 81 | 7 | 0.393
30.74 | 0.924 | 25 | 0.003189 | 33.05 | 26.07 | 3.88 | 32.5 | 0.06666667 | 78 | 7 | 0.284
30.74 | 0.924 | 25 | 0.003189 | 33.05 | 26.07 | 3.88 | 32.5 | 0.06666667 | 75 | 7 | 0.169
30.74 | 0.924 | 25 | 0.003189 | 33.05 | 26.07 | 3.88 | 32.5 | 0.06666667 | 72 | 7 | 0.121
30.74 | 0.924 | 25 | 0.003189 | 33.05 | 26.07 | 3.88 | 32.5 | 0.3333333 | 81 | 28 | 10.333
30.74 | 0.924 | 25 | 0.003189 | 33.05 | 26.07 | 3.88 | 32.5 | 0.3333333 | 78 | 28 | 6.033
30.74 | 0.924 | 25 | 0.003189 | 33.05 | 26.07 | 3.88 | 32.5 | 0.3333333 | 75 | 28 | 4.673
30.74 | 0.924 | 25 | 0.003189 | 33.05 | 26.07 | 3.88 | 32.5 | 0.3333333 | 72 | 28 | 4.126
30.74 | 0.924 | 25 | 0.003189 | 33.05 | 26.07 | 3.88 | 32.5 | 0.25 | 81 | 28 | 6.253
30.74 | 0.924 | 25 | 0.003189 | 33.05 | 26.07 | 3.88 | 32.5 | 0.25 | 78 | 28 | 3.953
30.74 | 0.924 | 25 | 0.003189 | 33.05 | 26.07 | 3.88 | 32.5 | 0.25 | 75 | 28 | 2.873
30.74 | 0.924 | 25 | 0.003189 | 33.05 | 26.07 | 3.88 | 32.5 | 0.25 | 72 | 28 | 1.826
30.74 | 0.924 | 25 | 0.003189 | 33.05 | 26.07 | 3.88 | 32.5 | 0.1666667 | 81 | 28 | 2.686
30.74 | 0.924 | 25 | 0.003189 | 33.05 | 26.07 | 3.88 | 32.5 | 0.1666667 | 78 | 28 | 1.513
30.74 | 0.924 | 25 | 0.003189 | 33.05 | 26.07 | 3.88 | 32.5 | 0.1666667 | 75 | 28 | 1.053
30.74 | 0.924 | 25 | 0.003189 | 33.05 | 26.07 | 3.88 | 32.5 | 0.1666667 | 72 | 28 | 0.773
30.74 | 0.924 | 25 | 0.003189 | 33.05 | 26.07 | 3.88 | 32.5 | 0.125 | 81 | 28 | 1.77
30.74 | 0.924 | 25 | 0.003189 | 33.05 | 26.07 | 3.88 | 32.5 | 0.125 | 78 | 28 | 0.92
30.74 | 0.924 | 25 | 0.003189 | 33.05 | 26.07 | 3.88 | 32.5 | 0.125 | 75 | 28 | 0.7
30.74 | 0.924 | 25 | 0.003189 | 33.05 | 26.07 | 3.88 | 32.5 | 0.125 | 72 | 28 | 0.48
30.74 | 0.924 | 25 | 0.003189 | 33.05 | 26.07 | 3.88 | 32.5 | 0.08333333 | 81 | 28 | 0.78
30.74 | 0.924 | 25 | 0.003189 | 33.05 | 26.07 | 3.88 | 32.5 | 0.08333333 | 78 | 28 | 0.61
30.74 | 0.924 | 25 | 0.003189 | 33.05 | 26.07 | 3.88 | 32.5 | 0.08333333 | 75 | 28 | 0.32
30.74 | 0.924 | 25 | 0.003189 | 33.05 | 26.07 | 3.88 | 32.5 | 0.08333333 | 72 | 28 | 0.3
30.74 | 0.924 | 25 | 0.003189 | 33.05 | 26.07 | 3.88 | 32.5 | 0.06666667 | 81 | 28 | 0.7
30.74 | 0.924 | 25 | 0.003189 | 33.05 | 26.07 | 3.88 | 32.5 | 0.06666667 | 78 | 28 | 0.406
30.74 | 0.924 | 25 | 0.003189 | 33.05 | 26.07 | 3.88 | 32.5 | 0.06666667 | 75 | 28 | 0.246
30.74 | 0.924 | 25 | 0.003189 | 33.05 | 26.07 | 3.88 | 32.5 | 0.06666667 | 72 | 28 | 0.2
30.74 | 0.924 | 25 | 0.003189 | 33.05 | 26.07 | 3.88 | 32.5 | 0.3333333 | 81 | 60 | 10.94
30.74 | 0.924 | 25 | 0.003189 | 33.05 | 26.07 | 3.88 | 32.5 | 0.3333333 | 78 | 60 | 7.147
30.74 | 0.924 | 25 | 0.003189 | 33.05 | 26.07 | 3.88 | 32.5 | 0.3333333 | 75 | 60 | 4.96
30.74 | 0.924 | 25 | 0.003189 | 33.05 | 26.07 | 3.88 | 32.5 | 0.3333333 | 72 | 60 | 4.64
30.74 | 0.924 | 25 | 0.003189 | 33.05 | 26.07 | 3.88 | 32.5 | 0.25 | 81 | 60 | 6.2
30.74 | 0.924 | 25 | 0.003189 | 33.05 | 26.07 | 3.88 | 32.5 | 0.25 | 78 | 60 | 4.5
30.74 | 0.924 | 25 | 0.003189 | 33.05 | 26.07 | 3.88 | 32.5 | 0.25 | 75 | 60 | 3.1
30.74 | 0.924 | 25 | 0.003189 | 33.05 | 26.07 | 3.88 | 32.5 | 0.25 | 72 | 60 | 2.04
30.74 | 0.924 | 25 | 0.003189 | 33.05 | 26.07 | 3.88 | 32.5 | 0.1666667 | 81 | 60 | 3.26
30.74 | 0.924 | 25 | 0.003189 | 33.05 | 26.07 | 3.88 | 32.5 | 0.1666667 | 78 | 60 | 2.08
30.74 | 0.924 | 25 | 0.003189 | 33.05 | 26.07 | 3.88 | 32.5 | 0.1666667 | 75 | 60 | 1.473
30.74 | 0.924 | 25 | 0.003189 | 33.05 | 26.07 | 3.88 | 32.5 | 0.1666667 | 72 | 60 | 1.133
30.74 | 0.924 | 25 | 0.003189 | 33.05 | 26.07 | 3.88 | 32.5 | 0.125 | 81 | 60 | 2.707
30.74 | 0.924 | 25 | 0.003189 | 33.05 | 26.07 | 3.88 | 32.5 | 0.125 | 78 | 60 | 1.273
30.74 | 0.924 | 25 | 0.003189 | 33.05 | 26.07 | 3.88 | 32.5 | 0.125 | 75 | 60 | 0.847
30.74 | 0.924 | 25 | 0.003189 | 33.05 | 26.07 | 3.88 | 32.5 | 0.125 | 72 | 60 | 0.627
30.74 | 0.924 | 25 | 0.003189 | 33.05 | 26.07 | 3.88 | 32.5 | 0.08333333 | 81 | 60 | 1.013
30.74 | 0.924 | 25 | 0.003189 | 33.05 | 26.07 | 3.88 | 32.5 | 0.08333333 | 78 | 60 | 0.78
30.74 | 0.924 | 25 | 0.003189 | 33.05 | 26.07 | 3.88 | 32.5 | 0.08333333 | 75 | 60 | 0.407
30.74 | 0.924 | 25 | 0.003189 | 33.05 | 26.07 | 3.88 | 32.5 | 0.08333333 | 72 | 60 | 0.387
30.74 | 0.924 | 25 | 0.003189 | 33.05 | 26.07 | 3.88 | 32.5 | 0.06666667 | 81 | 60 | 0.64
30.74 | 0.924 | 25 | 0.003189 | 33.05 | 26.07 | 3.88 | 32.5 | 0.06666667 | 78 | 60 | 0.44
30.74 | 0.924 | 25 | 0.003189 | 33.05 | 26.07 | 3.88 | 32.5 | 0.06666667 | 75 | 60 | 0.353
30.74 | 0.924 | 25 | 0.003189 | 33.05 | 26.07 | 3.88 | 32.5 | 0.06666667 | 72 | 60 | 0.24
2.01 | 1.48 | 20 | 50.11 | 65.7 | 1.88 | 14.3 | 32.5 | 0.25 | 65 | 3 | 0.5
2.01 | 1.48 | 20 | 50.11 | 65.7 | 1.88 | 14.3 | 32.5 | 0.25 | 65 | 7 | 1.45
2.01 | 1.48 | 20 | 50.11 | 65.7 | 1.88 | 14.3 | 32.5 | 0.25 | 65 | 28 | 5.32
2.01 | 1.48 | 20 | 50.11 | 65.7 | 1.88 | 14.3 | 32.5 | 0.25 | 68 | 3 | 0.65
2.01 | 1.48 | 20 | 50.11 | 65.7 | 1.88 | 14.3 | 32.5 | 0.25 | 68 | 7 | 1.61
2.01 | 1.48 | 20 | 50.11 | 65.7 | 1.88 | 14.3 | 32.5 | 0.25 | 68 | 28 | 5.73
2.01 | 1.48 | 20 | 50.11 | 65.7 | 1.88 | 14.3 | 32.5 | 0.25 | 70 | 3 | 0.73
2.01 | 1.48 | 20 | 50.11 | 65.7 | 1.88 | 14.3 | 32.5 | 0.25 | 70 | 7 | 1.86
2.01 | 1.48 | 20 | 50.11 | 65.7 | 1.88 | 14.3 | 32.5 | 0.25 | 70 | 28 | 6.14
2.01 | 1.48 | 20 | 50.11 | 65.7 | 1.88 | 14.3 | 32.5 | 0.25 | 72 | 3 | 0.88
2.01 | 1.48 | 20 | 50.11 | 65.7 | 1.88 | 14.3 | 32.5 | 0.25 | 72 | 7 | 2.47
2.01 | 1.48 | 20 | 50.11 | 65.7 | 1.88 | 14.3 | 32.5 | 0.25 | 72 | 28 | 6.52
2.01 | 1.48 | 20 | 50.11 | 65.7 | 1.88 | 14.3 | 32.5 | 0.167 | 65 | 3 | 0.44
2.01 | 1.48 | 20 | 50.11 | 65.7 | 1.88 | 14.3 | 32.5 | 0.167 | 65 | 7 | 1.15
2.01 | 1.48 | 20 | 50.11 | 65.7 | 1.88 | 14.3 | 32.5 | 0.167 | 65 | 28 | 3.14
2.01 | 1.48 | 20 | 50.11 | 65.7 | 1.88 | 14.3 | 32.5 | 0.167 | 68 | 3 | 0.52
2.01 | 1.48 | 20 | 50.11 | 65.7 | 1.88 | 14.3 | 32.5 | 0.167 | 68 | 7 | 1.29
2.01 | 1.48 | 20 | 50.11 | 65.7 | 1.88 | 14.3 | 32.5 | 0.167 | 68 | 28 | 3.52
2.01 | 1.48 | 20 | 50.11 | 65.7 | 1.88 | 14.3 | 32.5 | 0.167 | 70 | 3 | 0.6
2.01 | 1.48 | 20 | 50.11 | 65.7 | 1.88 | 14.3 | 32.5 | 0.167 | 70 | 7 | 1.43
2.01 | 1.48 | 20 | 50.11 | 65.7 | 1.88 | 14.3 | 32.5 | 0.167 | 70 | 28 | 3.91
2.01 | 1.48 | 20 | 50.11 | 65.7 | 1.88 | 14.3 | 32.5 | 0.167 | 72 | 3 | 0.82
2.01 | 1.48 | 20 | 50.11 | 65.7 | 1.88 | 14.3 | 32.5 | 0.167 | 72 | 7 | 1.7
2.01 | 1.48 | 20 | 50.11 | 65.7 | 1.88 | 14.3 | 32.5 | 0.167 | 72 | 28 | 4.42
2.01 | 1.48 | 20 | 50.11 | 65.7 | 1.88 | 14.3 | 32.5 | 0.125 | 65 | 3 | 0.36
2.01 | 1.48 | 20 | 50.11 | 65.7 | 1.88 | 14.3 | 32.5 | 0.125 | 65 | 7 | 0.75
2.01 | 1.48 | 20 | 50.11 | 65.7 | 1.88 | 14.3 | 32.5 | 0.125 | 65 | 28 | 1.96
2.01 | 1.48 | 20 | 50.11 | 65.7 | 1.88 | 14.3 | 32.5 | 0.125 | 68 | 3 | 0.43
2.01 | 1.48 | 20 | 50.11 | 65.7 | 1.88 | 14.3 | 32.5 | 0.125 | 68 | 7 | 0.87
2.01 | 1.48 | 20 | 50.11 | 65.7 | 1.88 | 14.3 | 32.5 | 0.125 | 68 | 28 | 2.13
2.01 | 1.48 | 20 | 50.11 | 65.7 | 1.88 | 14.3 | 32.5 | 0.125 | 70 | 3 | 0.55
2.01 | 1.48 | 20 | 50.11 | 65.7 | 1.88 | 14.3 | 32.5 | 0.125 | 70 | 7 | 0.96
2.01 | 1.48 | 20 | 50.11 | 65.7 | 1.88 | 14.3 | 32.5 | 0.125 | 70 | 28 | 2.48
2.01 | 1.48 | 20 | 50.11 | 65.7 | 1.88 | 14.3 | 32.5 | 0.125 | 72 | 3 | 0.68
2.01 | 1.48 | 20 | 50.11 | 65.7 | 1.88 | 14.3 | 32.5 | 0.125 | 72 | 7 | 1.25
2.01 | 1.48 | 20 | 50.11 | 65.7 | 1.88 | 14.3 | 32.5 | 0.125 | 72 | 28 | 2.89
2.01 | 1.48 | 20 | 50.11 | 65.7 | 1.88 | 14.3 | 32.5 | 0.1 | 65 | 3 | 0.25
2.01 | 1.48 | 20 | 50.11 | 65.7 | 1.88 | 14.3 | 32.5 | 0.1 | 65 | 7 | 0.61
2.01 | 1.48 | 20 | 50.11 | 65.7 | 1.88 | 14.3 | 32.5 | 0.1 | 65 | 28 | 1.33
2.01 | 1.48 | 20 | 50.11 | 65.7 | 1.88 | 14.3 | 32.5 | 0.1 | 68 | 3 | 0.3
2.01 | 1.48 | 20 | 50.11 | 65.7 | 1.88 | 14.3 | 32.5 | 0.1 | 68 | 7 | 0.7
2.01 | 1.48 | 20 | 50.11 | 65.7 | 1.88 | 14.3 | 32.5 | 0.1 | 68 | 28 | 1.41
2.01 | 1.48 | 20 | 50.11 | 65.7 | 1.88 | 14.3 | 32.5 | 0.1 | 70 | 3 | 0.37
2.01 | 1.48 | 20 | 50.11 | 65.7 | 1.88 | 14.3 | 32.5 | 0.1 | 70 | 7 | 0.75
2.01 | 1.48 | 20 | 50.11 | 65.7 | 1.88 | 14.3 | 32.5 | 0.1 | 70 | 28 | 1.53
2.01 | 1.48 | 20 | 50.11 | 65.7 | 1.88 | 14.3 | 32.5 | 0.1 | 72 | 3 | 0.5
2.01 | 1.48 | 20 | 50.11 | 65.7 | 1.88 | 14.3 | 32.5 | 0.1 | 72 | 7 | 0.9
2.01 | 1.48 | 20 | 50.11 | 65.7 | 1.88 | 14.3 | 32.5 | 0.1 | 72 | 28 | 1.75
2.24 | 1.03 | -15 | 73.3 | 38.42 | 32.54 | 8.54 | 28 | 0.048 | 75 | 1 | 0.696
2.24 | 1.03 | -15 | 73.3 | 38.42 | 32.54 | 8.54 | 28 | 0.048 | 75 | 3 | 2.388
2.24 | 1.03 | -15 | 73.3 | 38.42 | 32.54 | 8.54 | 28 | 0.048 | 75 | 7 | 3.009
2.24 | 1.03 | -15 | 73.3 | 38.42 | 32.54 | 8.54 | 28 | 0.048 | 75 | 28 | 3.06
2.24 | 1.03 | -5 | 73.3 | 38.42 | 32.54 | 8.54 | 28 | 0.083 | 75 | 1 | 0.288
2.24 | 1.03 | -5 | 73.3 | 38.42 | 32.54 | 8.54 | 28 | 0.083 | 75 | 3 | 1.053
2.24 | 1.03 | -5 | 73.3 | 38.42 | 32.54 | 8.54 | 28 | 0.083 | 75 | 7 | 1.75
2.24 | 1.03 | -5 | 73.3 | 38.42 | 32.54 | 8.54 | 28 | 0.083 | 75 | 28 | 1.988
2.24 | 1.03 | 20 | 73.3 | 38.42 | 32.54 | 8.54 | 28 | 0.122 | 75 | 1 | 0.135
2.24 | 1.03 | 20 | 73.3 | 38.42 | 32.54 | 8.54 | 28 | 0.122 | 75 | 3 | 0.339
2.24 | 1.03 | 20 | 73.3 | 38.42 | 32.54 | 8.54 | 28 | 0.122 | 75 | 7 | 0.5
2.24 | 1.03 | 20 | 73.3 | 38.42 | 32.54 | 8.54 | 28 | 0.122 | 75 | 28 | 0.9
2.24 | 1.03 | 0 | 73.3 | 38.42 | 32.54 | 8.54 | 28 | 0.122 | 75 | 3 | 0.075
2.24 | 1.03 | 0 | 73.3 | 38.42 | 32.54 | 8.54 | 28 | 0.122 | 75 | 7 | 0.161
2.24 | 1.03 | 0 | 73.3 | 38.42 | 32.54 | 8.54 | 28 | 0.122 | 75 | 28 | 0.364
2.24 | 1.03 | 25 | 73.3 | 38.42 | 32.54 | 8.54 | 28 | 0.077 | 70 | 1 | 0.16
2.24 | 1.03 | 25 | 73.3 | 38.42 | 32.54 | 8.54 | 28 | 0.077 | 70 | 3 | 0.47
2.24 | 1.03 | 25 | 73.3 | 38.42 | 32.54 | 8.54 | 28 | 0.077 | 70 | 7 | 0.69
2.24 | 1.03 | 25 | 73.3 | 38.42 | 32.54 | 8.54 | 28 | 0.111 | 70 | 1 | 0.27
2.24 | 1.03 | 25 | 73.3 | 38.42 | 32.54 | 8.54 | 28 | 0.111 | 70 | 3 | 0.75
2.24 | 1.03 | 25 | 73.3 | 38.42 | 32.54 | 8.54 | 28 | 0.111 | 70 | 7 | 1.03
2.24 | 1.03 | 25 | 73.3 | 38.42 | 32.54 | 8.54 | 28 | 0.167 | 70 | 1 | 0.34
2.24 | 1.03 | 25 | 73.3 | 38.42 | 32.54 | 8.54 | 28 | 0.167 | 70 | 3 | 1.08
2.24 | 1.03 | 25 | 73.3 | 38.42 | 32.54 | 8.54 | 28 | 0.167 | 70 | 7 | 1.29
8.94 | 1.62 | 20 | 11.6 | 82.052 | 2.461 | 3.849 | 42.5 | 0.054 | 78 | 3 | 0.13
8.94 | 1.62 | 20 | 11.6 | 82.052 | 2.461 | 3.849 | 42.5 | 0.054 | 78 | 7 | 0.39
8.94 | 1.62 | 20 | 11.6 | 82.052 | 2.461 | 3.849 | 42.5 | 0.054 | 78 | 14 | 0.52
8.94 | 1.62 | 20 | 11.6 | 82.052 | 2.461 | 3.849 | 42.5 | 0.054 | 78 | 28 | 0.68
8.94 | 1.62 | 20 | 11.6 | 82.052 | 2.461 | 3.849 | 42.5 | 0.054 | 78 | 60 | 0.77
8.94 | 1.62 | 20 | 11.6 | 82.052 | 2.461 | 3.849 | 42.5 | 0.083 | 78 | 3 | 0.27
8.94 | 1.62 | 20 | 11.6 | 82.052 | 2.461 | 3.849 | 42.5 | 0.083 | 78 | 7 | 0.7
8.94 | 1.62 | 20 | 11.6 | 82.052 | 2.461 | 3.849 | 42.5 | 0.083 | 78 | 14 | 0.87
8.94 | 1.62 | 20 | 11.6 | 82.052 | 2.461 | 3.849 | 42.5 | 0.083 | 78 | 28 | 1.11
8.94 | 1.62 | 20 | 11.6 | 82.052 | 2.461 | 3.849 | 42.5 | 0.083 | 78 | 60 | 1.22
8.94 | 1.62 | 20 | 11.6 | 82.052 | 2.461 | 3.849 | 42.5 | 0.114 | 78 | 3 | 0.47
8.94 | 1.62 | 20 | 11.6 | 82.052 | 2.461 | 3.849 | 42.5 | 0.114 | 78 | 7 | 1.22
8.94 | 1.62 | 20 | 11.6 | 82.052 | 2.461 | 3.849 | 42.5 | 0.114 | 78 | 14 | 1.61
8.94 | 1.62 | 20 | 11.6 | 82.052 | 2.461 | 3.849 | 42.5 | 0.114 | 78 | 28 | 1.95
8.94 | 1.62 | 20 | 11.6 | 82.052 | 2.461 | 3.849 | 42.5 | 0.114 | 78 | 60 | 2.01
8.94 | 1.62 | 20 | 11.6 | 82.052 | 2.461 | 3.849 | 42.5 | 0.147 | 78 | 3 | 0.72
8.94 | 1.62 | 20 | 11.6 | 82.052 | 2.461 | 3.849 | 42.5 | 0.147 | 78 | 7 | 1.4
8.94 | 1.62 | 20 | 11.6 | 82.052 | 2.461 | 3.849 | 42.5 | 0.147 | 78 | 14 | 1.97
8.94 | 1.62 | 20 | 11.6 | 82.052 | 2.461 | 3.849 | 42.5 | 0.147 | 78 | 28 | 2.58
8.94 | 1.62 | 20 | 11.6 | 82.052 | 2.461 | 3.849 | 42.5 | 0.147 | 78 | 60 | 3.11
10.45 | 1.65 | 20 | 0.95 | 26.55 | 12.42 | 11 | 42.5 | 0.15 | 62 | 3 | 0
10.45 | 1.65 | 20 | 0.95 | 26.55 | 12.42 | 11 | 42.5 | 0.15 | 62 | 28 | 0.18
10.45 | 1.65 | 20 | 0.95 | 26.55 | 12.42 | 11 | 42.5 | 0.185 | 64 | 3 | 0
10.45 | 1.65 | 20 | 0.95 | 26.55 | 12.42 | 11 | 42.5 | 0.185 | 64 | 28 | 0.32
10.45 | 1.65 | 20 | 0.95 | 26.55 | 12.42 | 11 | 42.5 | 0.222 | 66 | 3 | 0.12
10.45 | 1.65 | 20 | 0.95 | 26.55 | 12.42 | 11 | 42.5 | 0.222 | 66 | 28 | 0.54
10.45 | 1.65 | 20 | 0.95 | 26.55 | 12.42 | 11 | 42.5 | 0.26 | 68 | 3 | 0.18
10.45 | 1.65 | 20 | 0.95 | 26.55 | 12.42 | 11 | 42.5 | 0.26 | 68 | 28 | 0.69
10.45 | 1.65 | 20 | 0.95 | 26.55 | 12.42 | 11 | 42.5 | 0.296 | 70 | 3 | 0.26
10.45 | 1.65 | 20 | 0.95 | 26.55 | 12.42 | 11 | 42.5 | 0.296 | 70 | 28 | 0.79
9.75 | 0.16 | 20 | 14.39 | 62.9 | 2.31 | 15.2 | 32.5 | 0.25 | 65 | 28 | 1.72
9.75 | 0.16 | 20 | 14.39 | 62.9 | 2.31 | 15.2 | 32.5 | 0.25 | 70 | 28 | 1.95
9.75 | 0.16 | 20 | 14.39 | 62.9 | 2.31 | 15.2 | 32.5 | 0.25 | 75 | 28 | 3.38
9.75 | 0.16 | 20 | 14.39 | 62.9 | 2.31 | 15.2 | 32.5 | 0.167 | 65 | 28 | 1.34
9.75 | 0.16 | 20 | 14.39 | 62.9 | 2.31 | 15.2 | 32.5 | 0.167 | 70 | 28 | 2.13
9.75 | 0.16 | 20 | 14.39 | 62.9 | 2.31 | 15.2 | 32.5 | 0.167 | 75 | 28 | 2.96
9.75 | 0.16 | 20 | 14.39 | 62.9 | 2.31 | 15.2 | 32.5 | 0.125 | 65 | 28 | 1.05
9.75 | 0.16 | 20 | 14.39 | 62.9 | 2.31 | 15.2 | 32.5 | 0.125 | 70 | 28 | 1.78
9.75 | 0.16 | 20 | 14.39 | 62.9 | 2.31 | 15.2 | 32.5 | 0.125 | 75 | 28 | 2.07
4.37 | 1.58 | 20 | 78.67 | 79.27 | 5.538 | 4.16 | 32.5 | 0.25 | 74 | 3 | 0.647
4.37 | 1.58 | 20 | 78.67 | 79.27 | 5.538 | 4.16 | 32.5 | 0.25 | 74 | 7 | 1.89
4.37 | 1.58 | 20 | 78.67 | 79.27 | 5.538 | 4.16 | 32.5 | 0.25 | 74 | 28 | 2.489
4.37 | 1.58 | 20 | 78.67 | 79.27 | 5.538 | 4.16 | 32.5 | 0.167 | 74 | 3 | 0.618
4.37 | 1.58 | 20 | 78.67 | 79.27 | 5.538 | 4.16 | 32.5 | 0.167 | 74 | 7 | 1.746
4.37 | 1.58 | 20 | 78.67 | 79.27 | 5.538 | 4.16 | 32.5 | 0.167 | 74 | 28 | 2.081
4.37 | 1.58 | 20 | 78.67 | 79.27 | 5.538 | 4.16 | 32.5 | 0.125 | 74 | 3 | 0.554
4.37 | 1.58 | 20 | 78.67 | 79.27 | 5.538 | 4.16 | 32.5 | 0.125 | 74 | 7 | 0.602
4.37 | 1.58 | 20 | 78.67 | 79.27 | 5.538 | 4.16 | 32.5 | 0.125 | 74 | 28 | 1.483
9.04 | 0.5 | 20 | 2.5 | 33.08 | 12.66 | 16.86 | 32.5 | 0.125 | 48 | 3 | 0.008
9.04 | 0.5 | 20 | 2.5 | 33.08 | 12.66 | 16.86 | 32.5 | 0.125 | 48 | 7 | 0.022
9.04 | 0.5 | 20 | 2.5 | 33.08 | 12.66 | 16.86 | 32.5 | 0.125 | 48 | 28 | 0.057
9.04 | 0.5 | 20 | 2.5 | 33.08 | 12.66 | 16.86 | 32.5 | 0.125 | 48 | 60 | 0.063
9.04 | 0.5 | 20 | 2.5 | 33.08 | 12.66 | 16.86 | 32.5 | 0.167 | 48 | 3 | 0.025
9.04 | 0.5 | 20 | 2.5 | 33.08 | 12.66 | 16.86 | 32.5 | 0.167 | 48 | 7 | 0.037
9.04 | 0.5 | 20 | 2.5 | 33.08 | 12.66 | 16.86 | 32.5 | 0.167 | 48 | 28 | 0.056
9.04 | 0.5 | 20 | 2.5 | 33.08 | 12.66 | 16.86 | 32.5 | 0.167 | 48 | 60 | 0.08
9.04 | 0.5 | 20 | 2.5 | 33.08 | 12.66 | 16.86 | 32.5 | 0.25 | 48 | 3 | 0.039
9.04 | 0.5 | 20 | 2.5 | 33.08 | 12.66 | 16.86 | 32.5 | 0.25 | 48 | 7 | 0.056
9.04 | 0.5 | 20 | 2.5 | 33.08 | 12.66 | 16.86 | 32.5 | 0.25 | 48 | 28 | 0.118
9.04 | 0.5 | 20 | 2.5 | 33.08 | 12.66 | 16.86 | 32.5 | 0.25 | 48 | 60 | 0.246
9.04 | 0.5 | 20 | 2.5 | 33.08 | 12.66 | 16.86 | 32.5 | 0.333 | 48 | 3 | 0.057
9.04 | 0.5 | 20 | 2.5 | 33.08 | 12.66 | 16.86 | 32.5 | 0.333 | 48 | 7 | 0.111
9.04 | 0.5 | 20 | 2.5 | 33.08 | 12.66 | 16.86 | 32.5 | 0.333 | 48 | 28 | 0.298
9.04 | 0.5 | 20 | 2.5 | 33.08 | 12.66 | 16.86 | 32.5 | 0.333 | 48 | 60 | 0.525
9.04 | 0.5 | 20 | 2.5 | 33.08 | 12.66 | 16.86 | 32.5 | 0.125 | 50 | 3 | 0.011
9.04 | 0.5 | 20 | 2.5 | 33.08 | 12.66 | 16.86 | 32.5 | 0.125 | 50 | 7 | 0.026
9.04 | 0.5 | 20 | 2.5 | 33.08 | 12.66 | 16.86 | 32.5 | 0.125 | 50 | 28 | 0.06
9.04 | 0.5 | 20 | 2.5 | 33.08 | 12.66 | 16.86 | 32.5 | 0.125 | 50 | 60 | 0.069
9.04 | 0.5 | 20 | 2.5 | 33.08 | 12.66 | 16.86 | 32.5 | 0.167 | 50 | 3 | 0.034
9.04 | 0.5 | 20 | 2.5 | 33.08 | 12.66 | 16.86 | 32.5 | 0.167 | 50 | 7 | 0.042
9.04 | 0.5 | 20 | 2.5 | 33.08 | 12.66 | 16.86 | 32.5 | 0.167 | 50 | 28 | 0.072
9.04 | 0.5 | 20 | 2.5 | 33.08 | 12.66 | 16.86 | 32.5 | 0.167 | 50 | 60 | 0.108
9.04 | 0.5 | 20 | 2.5 | 33.08 | 12.66 | 16.86 | 32.5 | 0.25 | 50 | 3 | 0.053
9.04 | 0.5 | 20 | 2.5 | 33.08 | 12.66 | 16.86 | 32.5 | 0.25 | 50 | 7 | 0.071
9.04 | 0.5 | 20 | 2.5 | 33.08 | 12.66 | 16.86 | 32.5 | 0.25 | 50 | 28 | 0.184
9.04 | 0.5 | 20 | 2.5 | 33.08 | 12.66 | 16.86 | 32.5 | 0.25 | 50 | 60 | 0.357
9.04 | 0.5 | 20 | 2.5 | 33.08 | 12.66 | 16.86 | 32.5 | 0.333 | 50 | 3 | 0.076
9.04 | 0.5 | 20 | 2.5 | 33.08 | 12.66 | 16.86 | 32.5 | 0.333 | 50 | 7 | 0.145
9.04 | 0.5 | 20 | 2.5 | 33.08 | 12.66 | 16.86 | 32.5 | 0.333 | 50 | 28 | 0.44
9.04 | 0.5 | 20 | 2.5 | 33.08 | 12.66 | 16.86 | 32.5 | 0.333 | 50 | 60 | 0.685
9.04 | 0.5 | 20 | 2.5 | 33.08 | 12.66 | 16.86 | 32.5 | 0.125 | 52 | 3 | 0.016
9.04 | 0.5 | 20 | 2.5 | 33.08 | 12.66 | 16.86 | 32.5 | 0.125 | 52 | 7 | 0.037
9.04 | 0.5 | 20 | 2.5 | 33.08 | 12.66 | 16.86 | 32.5 | 0.125 | 52 | 28 | 0.062
9.04 | 0.5 | 20 | 2.5 | 33.08 | 12.66 | 16.86 | 32.5 | 0.125 | 52 | 60 | 0.072
9.04 | 0.5 | 20 | 2.5 | 33.08 | 12.66 | 16.86 | 32.5 | 0.167 | 52 | 3 | 0.035
9.04 | 0.5 | 20 | 2.5 | 33.08 | 12.66 | 16.86 | 32.5 | 0.167 | 52 | 7 | 0.044
9.04 | 0.5 | 20 | 2.5 | 33.08 | 12.66 | 16.86 | 32.5 | 0.167 | 52 | 28 | 0.092
9.04 | 0.5 | 20 | 2.5 | 33.08 | 12.66 | 16.86 | 32.5 | 0.167 | 52 | 60 | 0.146
9.04 | 0.5 | 20 | 2.5 | 33.08 | 12.66 | 16.86 | 32.5 | 0.25 | 52 | 3 | 0.063
9.04 | 0.5 | 20 | 2.5 | 33.08 | 12.66 | 16.86 | 32.5 | 0.25 | 52 | 7 | 0.097
9.04 | 0.5 | 20 | 2.5 | 33.08 | 12.66 | 16.86 | 32.5 | 0.25 | 52 | 28 | 0.263
9.04 | 0.5 | 20 | 2.5 | 33.08 | 12.66 | 16.86 | 32.5 | 0.25 | 52 | 60 | 0.435
9.04 | 0.5 | 20 | 2.5 | 33.08 | 12.66 | 16.86 | 32.5 | 0.333 | 52 | 3 | 0.093
9.04 | 0.5 | 20 | 2.5 | 33.08 | 12.66 | 16.86 | 32.5 | 0.333 | 52 | 7 | 0.196
9.04 | 0.5 | 20 | 2.5 | 33.08 | 12.66 | 16.86 | 32.5 | 0.333 | 52 | 28 | 0.5
9.04 | 0.5 | 20 | 2.5 | 33.08 | 12.66 | 16.86 | 32.5 | 0.333 | 52 | 60 | 0.708
9.04 | 0.5 | 20 | 2.5 | 33.08 | 12.66 | 16.86 | 32.5 | 0.125 | 54 | 3 | 0.026
9.04 | 0.5 | 20 | 2.5 | 33.08 | 12.66 | 16.86 | 32.5 | 0.125 | 54 | 7 | 0.042
9.04 | 0.5 | 20 | 2.5 | 33.08 | 12.66 | 16.86 | 32.5 | 0.125 | 54 | 28 | 0.072
9.04 | 0.5 | 20 | 2.5 | 33.08 | 12.66 | 16.86 | 32.5 | 0.125 | 54 | 60 | 0.097
9.04 | 0.5 | 20 | 2.5 | 33.08 | 12.66 | 16.86 | 32.5 | 0.167 | 54 | 3 | 0.043
9.04 | 0.5 | 20 | 2.5 | 33.08 | 12.66 | 16.86 | 32.5 | 0.167 | 54 | 7 | 0.059
9.04 | 0.5 | 20 | 2.5 | 33.08 | 12.66 | 16.86 | 32.5 | 0.167 | 54 | 28 | 0.097
9.04 | 0.5 | 20 | 2.5 | 33.08 | 12.66 | 16.86 | 32.5 | 0.167 | 54 | 60 | 0.179
9.04 | 0.5 | 20 | 2.5 | 33.08 | 12.66 | 16.86 | 32.5 | 0.25 | 54 | 3 | 0.072
9.04 | 0.5 | 20 | 2.5 | 33.08 | 12.66 | 16.86 | 32.5 | 0.25 | 54 | 7 | 0.114
9.04 | 0.5 | 20 | 2.5 | 33.08 | 12.66 | 16.86 | 32.5 | 0.25 | 54 | 28 | 0.328
9.04 | 0.5 | 20 | 2.5 | 33.08 | 12.66 | 16.86 | 32.5 | 0.25 | 54 | 60 | 0.527
9.04 | 0.5 | 20 | 2.5 | 33.08 | 12.66 | 16.86 | 32.5 | 0.333 | 54 | 3 | 0.117
9.04 | 0.5 | 20 | 2.5 | 33.08 | 12.66 | 16.86 | 32.5 | 0.333 | 54 | 7 | 0.201
9.04 | 0.5 | 20 | 2.5 | 33.08 | 12.66 | 16.86 | 32.5 | 0.333 | 54 | 28 | 0.534
9.04 | 0.5 | 20 | 2.5 | 33.08 | 12.66 | 16.86 | 32.5 | 0.333 | 54 | 60 | 0.826
15.41 | 0.64 | 20 | 4.78 | 27.8 | 11.42 | 5.96 | 32.5 | 0.1 | 64 | 3 | 0.126
15.41 | 0.64 | 20 | 4.78 | 27.8 | 11.42 | 5.96 | 32.5 | 0.1 | 64 | 7 | 0.177
15.41 | 0.64 | 20 | 4.78 | 27.8 | 11.42 | 5.96 | 32.5 | 0.1 | 64 | 28 | 0.232
15.41 | 0.64 | 20 | 4.78 | 27.8 | 11.42 | 5.96 | 32.5 | 0.1 | 64 | 60 | 0.302
15.41 | 0.64 | 20 | 4.78 | 27.8 | 11.42 | 5.96 | 32.5 | 0.125 | 64 | 3 | 0.127
15.41 | 0.64 | 20 | 4.78 | 27.8 | 11.42 | 5.96 | 32.5 | 0.125 | 64 | 7 | 0.152
15.41 | 0.64 | 20 | 4.78 | 27.8 | 11.42 | 5.96 | 32.5 | 0.125 | 64 | 28 | 0.266
15.41 | 0.64 | 20 | 4.78 | 27.8 | 11.42 | 5.96 | 32.5 | 0.125 | 64 | 60 | 0.365
15.41 | 0.64 | 20 | 4.78 | 27.8 | 11.42 | 5.96 | 32.5 | 0.167 | 64 | 3 | 0.141
15.41 | 0.64 | 20 | 4.78 | 27.8 | 11.42 | 5.96 | 32.5 | 0.167 | 64 | 7 | 0.174
15.41 | 0.64 | 20 | 4.78 | 27.8 | 11.42 | 5.96 | 32.5 | 0.167 | 64 | 28 | 0.324
15.41 | 0.64 | 20 | 4.78 | 27.8 | 11.42 | 5.96 | 32.5 | 0.167 | 64 | 60 | 0.587
15.41 | 0.64 | 20 | 4.78 | 27.8 | 11.42 | 5.96 | 32.5 | 0.25 | 64 | 3 | 0.314
15.41 | 0.64 | 20 | 4.78 | 27.8 | 11.42 | 5.96 | 32.5 | 0.25 | 64 | 7 | 0.408
15.41 | 0.64 | 20 | 4.78 | 27.8 | 11.42 | 5.96 | 32.5 | 0.25 | 64 | 28 | 0.675
15.41 | 0.64 | 20 | 4.78 | 27.8 | 11.42 | 5.96 | 32.5 | 0.25 | 64 | 60 | 0.879
10.95 | 1.09 | 23 | 3.6 | 28 | 1.413 | 6.651 | 28 | 0.019 | 80 | 14 | 0.245
10.95 | 1.09 | 23 | 3.6 | 28 | 1.413 | 6.651 | 28 | 0.019 | 80 | 28 | 0.293
10.95 | 1.09 | 23 | 3.6 | 28 | 1.413 | 6.651 | 28 | 0.019 | 80 | 56 | 0.352
10.95 | 1.09 | 23 | 3.6 | 28 | 1.413 | 6.651 | 28 | 0.026 | 80 | 14 | 0.323
10.95 | 1.09 | 23 | 3.6 | 28 | 1.413 | 6.651 | 28 | 0.026 | 80 | 28 | 0.42
10.95 | 1.09 | 23 | 3.6 | 28 | 1.413 | 6.651 | 28 | 0.026 | 80 | 56 | 0.439
10.95 | 1.09 | 23 | 3.6 | 28 | 1.413 | 6.651 | 28 | 0.032 | 80 | 14 | 0.403
10.95 | 1.09 | 23 | 3.6 | 28 | 1.413 | 6.651 | 28 | 0.032 | 80 | 28 | 0.523
10.95 | 1.09 | 23 | 3.6 | 28 | 1.413 | 6.651 | 28 | 0.032 | 80 | 56 | 0.538
10.95 | 1.09 | 23 | 3.6 | 28 | 1.413 | 6.651 | 28 | 0.039 | 80 | 14 | 0.477
10.95 | 1.09 | 23 | 3.6 | 28 | 1.413 | 6.651 | 28 | 0.039 | 80 | 28 | 0.605
10.95 | 1.09 | 23 | 3.6 | 28 | 1.413 | 6.651 | 28 | 0.039 | 80 | 56 | 0.643
10.95 | 1.09 | 23 | 3.6 | 28 | 1.413 | 6.651 | 28 | 0.046 | 80 | 14 | 0.558
10.95 | 1.09 | 23 | 3.6 | 28 | 1.413 | 6.651 | 28 | 0.046 | 80 | 28 | 0.689
10.95 | 1.09 | 23 | 3.6 | 28 | 1.413 | 6.651 | 28 | 0.046 | 80 | 56 | 0.734
10.95 | 1.09 | 23 | 3.6 | 28 | 1.413 | 6.651 | 28 | 0.053 | 80 | 14 | 0.633
10.95 | 1.09 | 23 | 3.6 | 28 | 1.413 | 6.651 | 28 | 0.053 | 80 | 28 | 0.771
10.95 | 1.09 | 23 | 3.6 | 28 | 1.413 | 6.651 | 28 | 0.053 | 80 | 56 | 0.812
10.95 | 1.09 | 23 | 3.6 | 28 | 1.413 | 6.651 | 28 | 0.06 | 80 | 14 | 0.712
10.95 | 1.09 | 23 | 3.6 | 28 | 1.413 | 6.651 | 28 | 0.06 | 80 | 28 | 0.856
10.95 | 1.09 | 23 | 3.6 | 28 | 1.413 | 6.651 | 28 | 0.06 | 80 | 56 | 0.88
10.95 | 1.09 | 23 | 3.6 | 28 | 1.413 | 6.651 | 28 | 0.067 | 80 | 14 | 0.791
10.95 | 1.09 | 23 | 3.6 | 28 | 1.413 | 6.651 | 28 | 0.067 | 80 | 28 | 0.932
10.95 | 1.09 | 23 | 3.6 | 28 | 1.413 | 6.651 | 28 | 0.067 | 80 | 56 | 0.943
10.95 | 1.09 | 23 | 3.6 | 28 | 1.413 | 6.651 | 28 | 0.019 | 80 | 14 | 0.36
10.95 | 1.09 | 23 | 3.6 | 28 | 1.413 | 6.651 | 28 | 0.019 | 80 | 28 | 0.375
10.95 | 1.09 | 23 | 3.6 | 28 | 1.413 | 6.651 | 28 | 0.019 | 80 | 56 | 0.465
10.95 | 1.09 | 23 | 3.6 | 28 | 1.413 | 6.651 | 28 | 0.026 | 80 | 14 | 0.386
10.95 | 1.09 | 23 | 3.6 | 28 | 1.413 | 6.651 | 28 | 0.026 | 80 | 28 | 0.432
10.95 | 1.09 | 23 | 3.6 | 28 | 1.413 | 6.651 | 28 | 0.026 | 80 | 56 | 0.517
10.95 | 1.09 | 23 | 3.6 | 28 | 1.413 | 6.651 | 28 | 0.032 | 80 | 14 | 0.437
10.95 | 1.09 | 23 | 3.6 | 28 | 1.413 | 6.651 | 28 | 0.032 | 80 | 28 | 0.544
10.95 | 1.09 | 23 | 3.6 | 28 | 1.413 | 6.651 | 28 | 0.032 | 80 | 56 | 0.588
10.95 | 1.09 | 23 | 3.6 | 28 | 1.413 | 6.651 | 28 | 0.039 | 80 | 14 | 0.458
10.95 | 1.09 | 23 | 3.6 | 28 | 1.413 | 6.651 | 28 | 0.039 | 80 | 28 | 0.596
10.95 | 1.09 | 23 | 3.6 | 28 | 1.413 | 6.651 | 28 | 0.039 | 80 | 56 | 0.609
10.95 | 1.09 | 23 | 3.6 | 28 | 1.413 | 6.651 | 28 | 0.046 | 80 | 14 | 0.485
10.95 | 1.09 | 23 | 3.6 | 28 | 1.413 | 6.651 | 28 | 0.046 | 80 | 28 | 0.628
10.95 | 1.09 | 23 | 3.6 | 28 | 1.413 | 6.651 | 28 | 0.046 | 80 | 56 | 0.653
10.95 | 1.09 | 23 | 3.6 | 28 | 1.413 | 6.651 | 28 | 0.053 | 80 | 14 | 0.518
10.95 | 1.09 | 23 | 3.6 | 28 | 1.413 | 6.651 | 28 | 0.053 | 80 | 28 | 0.633
10.95 | 1.09 | 23 | 3.6 | 28 | 1.413 | 6.651 | 28 | 0.053 | 80 | 56 | 0.735
10.95 | 1.09 | 23 | 3.6 | 28 | 1.413 | 6.651 | 28 | 0.06 | 80 | 14 | 0.542
10.95 | 1.09 | 23 | 3.6 | 28 | 1.413 | 6.651 | 28 | 0.06 | 80 | 28 | 0.622
10.95 | 1.09 | 23 | 3.6 | 28 | 1.413 | 6.651 | 28 | 0.06 | 80 | 56 | 0.791
10.95 | 1.09 | 23 | 3.6 | 28 | 1.413 | 6.651 | 28 | 0.067 | 80 | 14 | 0.566
10.95 | 1.09 | 23 | 3.6 | 28 | 1.413 | 6.651 | 28 | 0.067 | 80 | 28 | 0.608
10.95 | 1.09 | 23 | 3.6 | 28 | 1.413 | 6.651 | 28 | 0.067 | 80 | 56 | 0.847
4.14 | 1.2 | 20 | 3.5 | 3.96 | 0.86 | 1.31 | 43.1 | 0.05 | 82.8 | 3 | 0.135
4.14 | 1.2 | 20 | 3.5 | 3.96 | 0.86 | 1.31 | 43.1 | 0.05 | 82.8 | 7 | 0.176
4.14 | 1.2 | 20 | 3.5 | 3.96 | 0.86 | 1.31 | 43.1 | 0.05 | 82.8 | 28 | 0.343
4.14 | 1.2 | 20 | 3.5 | 3.96 | 0.86 | 1.31 | 43.1 | 0.064 | 82.8 | 3 | 0.174
4.14 | 1.2 | 20 | 3.5 | 3.96 | 0.86 | 1.31 | 43.1 | 0.064 | 82.8 | 7 | 0.26
4.14 | 1.2 | 20 | 3.5 | 3.96 | 0.86 | 1.31 | 43.1 | 0.064 | 82.8 | 28 | 0.499
4.14 | 1.2 | 20 | 3.5 | 3.96 | 0.86 | 1.31 | 43.1 | 0.078 | 82.8 | 3 | 0.198
4.14 | 1.2 | 20 | 3.5 | 3.96 | 0.86 | 1.31 | 43.1 | 0.078 | 82.8 | 7 | 0.316
4.14 | 1.2 | 20 | 3.5 | 3.96 | 0.86 | 1.31 | 43.1 | 0.078 | 82.8 | 28 | 0.56
4.14 | 1.2 | 20 | 3.5 | 3.96 | 0.86 | 1.31 | 43.1 | 0.092 | 82.8 | 3 | 0.232
4.14 | 1.2 | 20 | 3.5 | 3.96 | 0.86 | 1.31 | 43.1 | 0.092 | 82.8 | 7 | 0.416
4.14 | 1.2 | 20 | 3.5 | 3.96 | 0.86 | 1.31 | 43.1 | 0.092 | 82.8 | 28 | 0.751
4.14 | 1.2 | 20 | 3.5 | 3.96 | 0.86 | 1.31 | 43.1 | 0.092 | 82.8 | 90 | 0.86
4.14 | 1.2 | 20 | 3.5 | 3.96 | 0.86 | 1.31 | 43.1 | 0.092 | 82.8 | 180 | 0.97
4.14 | 1.2 | 20 | 3.5 | 3.96 | 0.86 | 1.31 | 43.1 | 0.092 | 82.8 | 270 | 0.79
4.14 | 1.2 | 20 | 3.5 | 3.96 | 0.86 | 1.31 | 43.1 | 0.092 | 82.8 | 360 | 0.61
4.14 | 1.2 | 20 | 3.5 | 3.96 | 0.86 | 1.31 | 35 | 0.05 | 82.8 | 3 | 0.056
4.14 | 1.2 | 20 | 3.5 | 3.96 | 0.86 | 1.31 | 35 | 0.05 | 82.8 | 7 | 0.106
4.14 | 1.2 | 20 | 3.5 | 3.96 | 0.86 | 1.31 | 35 | 0.05 | 82.8 | 28 | 0.286
4.14 | 1.2 | 20 | 3.5 | 3.96 | 0.86 | 1.31 | 35 | 0.064 | 82.8 | 3 | 0.08
4.14 | 1.2 | 20 | 3.5 | 3.96 | 0.86 | 1.31 | 35 | 0.064 | 82.8 | 7 | 0.129
4.14 | 1.2 | 20 | 3.5 | 3.96 | 0.86 | 1.31 | 35 | 0.064 | 82.8 | 28 | 0.375
4.14 | 1.2 | 20 | 3.5 | 3.96 | 0.86 | 1.31 | 35 | 0.078 | 82.8 | 3 | 0.096
4.14 | 1.2 | 20 | 3.5 | 3.96 | 0.86 | 1.31 | 35 | 0.078 | 82.8 | 7 | 0.209
4.14 | 1.2 | 20 | 3.5 | 3.96 | 0.86 | 1.31 | 35 | 0.078 | 82.8 | 28 | 0.459
4.14 | 1.2 | 20 | 3.5 | 3.96 | 0.86 | 1.31 | 35 | 0.092 | 82.8 | 3 | 0.137
4.14 | 1.2 | 20 | 3.5 | 3.96 | 0.86 | 1.31 | 35 | 0.092 | 82.8 | 7 | 0.3
4.14 | 1.2 | 20 | 3.5 | 3.96 | 0.86 | 1.31 | 35 | 0.092 | 82.8 | 28 | 0.652
4.14 | 1.2 | 20 | 3.5 | 3.96 | 0.86 | 1.31 | 35 | 0.092 | 82.8 | 90 | 0.783
4.14 | 1.2 | 20 | 3.5 | 3.96 | 0.86 | 1.31 | 35 | 0.092 | 82.8 | 180 | 0.865
4.14 | 1.2 | 20 | 3.5 | 3.96 | 0.86 | 1.31 | 35 | 0.092 | 82.8 | 270 | 0.785
4.14 | 1.2 | 20 | 3.5 | 3.96 | 0.86 | 1.31 | 35 | 0.092 | 82.8 | 360 | 0.743
3.26 | 1.35 | 20 | 3 | 6.65 | 1.06 | 2.15 | 43.1 | 0.052 | 81.5 | 3 | 0.089
3.26 | 1.35 | 20 | 3 | 6.65 | 1.06 | 2.15 | 43.1 | 0.065 | 81.5 | 7 | 0.155
3.26 | 1.35 | 20 | 3 | 6.65 | 1.06 | 2.15 | 43.1 | 0.065 | 81.5 | 28 | 0.373
3.26 | 1.35 | 20 | 3 | 6.65 | 1.06 | 2.15 | 43.1 | 0.065 | 81.5 | 3 | 0.107
3.26 | 1.35 | 20 | 3 | 6.65 | 1.06 | 2.15 | 43.1 | 0.079 | 81.5 | 7 | 0.177
3.26 | 1.35 | 20 | 3 | 6.65 | 1.06 | 2.15 | 43.1 | 0.079 | 81.5 | 28 | 0.397
3.26 | 1.35 | 20 | 3 | 6.65 | 1.06 | 2.15 | 43.1 | 0.079 | 81.5 | 3 | 0.127
3.26 | 1.35 | 20 | 3 | 6.65 | 1.06 | 2.15 | 43.1 | 0.094 | 81.5 | 7 | 0.237
3.26 | 1.35 | 20 | 3 | 6.65 | 1.06 | 2.15 | 43.1 | 0.094 | 81.5 | 28 | 0.485
3.26 | 1.35 | 20 | 3 | 6.65 | 1.06 | 2.15 | 43.1 | 0.094 | 81.5 | 3 | 0.15
3.26 | 1.35 | 20 | 3 | 6.65 | 1.06 | 2.15 | 43.1 | 0.094 | 81.5 | 7 | 0.352
3.26 | 1.35 | 20 | 3 | 6.65 | 1.06 | 2.15 | 43.1 | 0.094 | 81.5 | 28 | 0.69
3.26 | 1.35 | 20 | 3 | 6.65 | 1.06 | 2.15 | 43.1 | 0.094 | 81.5 | 90 | 0.74
3.26 | 1.35 | 20 | 3 | 6.65 | 1.06 | 2.15 | 43.1 | 0.094 | 81.5 | 180 | 0.84
3.26 | 1.35 | 20 | 3 | 6.65 | 1.06 | 2.15 | 43.1 | 0.094 | 81.5 | 270 | 0.61
3.26 | 1.35 | 20 | 3 | 6.65 | 1.06 | 2.15 | 43.1 | 0.094 | 81.5 | 360 | 0.49
3.26 | 1.35 | 20 | 3 | 6.65 | 1.06 | 2.15 | 35 | 0.052 | 81.5 | 3 | 0.059
3.26 | 1.35 | 20 | 3 | 6.65 | 1.06 | 2.15 | 35 | 0.065 | 81.5 | 7 | 0.108
3.26 | 1.35 | 20 | 3 | 6.65 | 1.06 | 2.15 | 35 | 0.065 | 81.5 | 28 | 0.286
3.26 | 1.35 | 20 | 3 | 6.65 | 1.06 | 2.15 | 35 | 0.065 | 81.5 | 3 | 0.081
3.26 | 1.35 | 20 | 3 | 6.65 | 1.06 | 2.15 | 35 | 0.079 | 81.5 | 7 | 0.129
3.26 | 1.35 | 20 | 3 | 6.65 | 1.06 | 2.15 | 35 | 0.079 | 81.5 | 28 | 0.376
3.26 | 1.35 | 20 | 3 | 6.65 | 1.06 | 2.15 | 35 | 0.079 | 81.5 | 3 | 0.096
3.26 | 1.35 | 20 | 3 | 6.65 | 1.06 | 2.15 | 35 | 0.094 | 81.5 | 7 | 0.211
3.26 | 1.35 | 20 | 3 | 6.65 | 1.06 | 2.15 | 35 | 0.094 | 81.5 | 28 | 0.46
3.26 | 1.35 | 20 | 3 | 6.65 | 1.06 | 2.15 | 35 | 0.094 | 81.5 | 3 | 0.136
3.26 | 1.35 | 20 | 3 | 6.65 | 1.06 | 2.15 | 35 | 0.094 | 81.5 | 7 | 0.3
3.26 | 1.35 | 20 | 3 | 6.65 | 1.06 | 2.15 | 35 | 0.094 | 81.5 | 28 | 0.652
3.26 | 1.35 | 20 | 3 | 6.65 | 1.06 | 2.15 | 35 | 0.094 | 81.5 | 90 | 0.714
3.26 | 1.35 | 20 | 3 | 6.65 | 1.06 | 2.15 | 35 | 0.094 | 81.5 | 180 | 0.766
3.26 | 1.35 | 20 | 3 | 6.65 | 1.06 | 2.15 | 35 | 0.094 | 81.5 | 270 | 0.724
3.26 | 1.35 | 20 | 3 | 6.65 | 1.06 | 2.15 | 35 | 0.094 | 81.5 | 360 | 0.699
10.63 | 0.51 | 50 | 3.64 | 24.51 | 54.36 | 7.15 | 28 | 0.053 | 77 | 3 | 0.287
10.63 | 0.51 | 50 | 3.64 | 24.51 | 54.36 | 7.15 | 28 | 0.053 | 77 | 7 | 0.504
10.63 | 0.51 | 50 | 3.64 | 24.51 | 54.36 | 7.15 | 28 | 0.053 | 77 | 28 | 0.71
10.63 | 0.51 | 50 | 3.64 | 24.51 | 54.36 | 7.15 | 28 | 0.053 | 77 | 60 | 0.834
10.63 | 0.51 | 50 | 3.64 | 24.51 | 54.36 | 7.15 | 28 | 0.053 | 77 | 90 | 0.765
10.63 | 0.51 | 50 | 3.64 | 24.51 | 54.36 | 7.15 | 28 | 0.053 | 77 | 180 | 0.744
10.63 | 0.51 | 50 | 3.64 | 24.51 | 54.36 | 7.15 | 28 | 0.053 | 77 | 270 | 0.702
10.63 | 0.51 | 50 | 3.64 | 24.51 | 54.36 | 7.15 | 28 | 0.053 | 77 | 360 | 0.63
16.84 | 1.78 | 18 | 3.65 | 34.37 | 26.66 | 14.17 | 32.5 | 0.167 | 72 | 7 | 1.49
16.84 | 1.78 | 18 | 3.65 | 34.37 | 26.66 | 14.17 | 32.5 | 0.167 | 70 | 7 | 1.02
16.84 | 1.78 | 18 | 3.65 | 34.37 | 26.66 | 14.17 | 32.5 | 0.167 | 68 | 7 | 0.65
16.84 | 1.78 | 18 | 3.65 | 34.37 | 26.66 | 14.17 | 32.5 | 0.125 | 72 | 7 | 0.93
16.84 | 1.78 | 18 | 3.65 | 34.37 | 26.66 | 14.17 | 32.5 | 0.125 | 70 | 7 | 0.66
16.84 | 1.78 | 18 | 3.65 | 34.37 | 26.662 | 14.17 | 32.5 | 0.125 | 68 | 7 | 0.47
16.84 | 1.78 | 18 | 3.65 | 34.37 | 26.66 | 14.17 | 32.5 | 0.1 | 72 | 7 | 0.76
16.84 | 1.78 | 18 | 3.65 | 34.37 | 26.66 | 14.17 | 32.5 | 0.1 | 70 | 7 | 0.56
16.84 | 1.78 | 18 | 3.65 | 34.37 | 26.66 | 14.17 | 32.5 | 0.1 | 68 | 7 | 0.31
16.84 | 1.78 | 18 | 3.65 | 34.37 | 26.66 | 14.17 | 32.5 | 0.067 | 72 | 7 | 0.42
16.84 | 1.78 | 18 | 3.65 | 34.37 | 26.66 | 14.17 | 32.5 | 0.067 | 70 | 7 | 0.35
16.84 | 1.78 | 18 | 3.65 | 34.37 | 26.66 | 14.17 | 32.5 | 0.067 | 68 | 7 | 0.22
16.84 | 1.78 | 18 | 3.65 | 34.37 | 26.66 | 14.17 | 32.5 | 0.05 | 72 | 7 | 0.25
16.84 | 1.78 | 18 | 3.65 | 34.37 | 26.66 | 14.17 | 32.5 | 0.05 | 70 | 7 | 0.19
16.84 | 1.78 | 18 | 3.65 | 34.37 | 26.66 | 14.17 | 32.5 | 0.05 | 68 | 7 | 0.11
16.84 | 1.78 | 18 | 3.65 | 34.37 | 26.66 | 14.17 | 32.5 | 0.167 | 72 | 14 | 1.7
16.84 | 1.78 | 18 | 3.65 | 34.37 | 26.66 | 14.17 | 32.5 | 0.167 | 70 | 14 | 1.41
16.84 | 1.78 | 18 | 3.65 | 34.37 | 26.66 | 14.17 | 32.5 | 0.167 | 68 | 14 | 1.02
16.84 | 1.78 | 18 | 3.65 | 34.37 | 26.66 | 14.17 | 32.5 | 0.125 | 72 | 14 | 1.22
16.84 | 1.78 | 18 | 3.65 | 34.37 | 26.66 | 14.17 | 32.5 | 0.125 | 70 | 14 | 0.73
16.84 | 1.78 | 18 | 3.65 | 34.37 | 26.66 | 14.17 | 32.5 | 0.125 | 68 | 14 | 0.56
16.84 | 1.78 | 18 | 3.65 | 34.37 | 26.66 | 14.17 | 32.5 | 0.1 | 72 | 14 | 0.86
16.84 | 1.78 | 18 | 3.65 | 34.37 | 26.66 | 14.17 | 32.5 | 0.1 | 70 | 14 | 0.69
16.84 | 1.78 | 18 | 3.65 | 34.37 | 26.66 | 14.17 | 32.5 | 0.1 | 68 | 14 | 0.42
16.84 | 1.78 | 18 | 3.65 | 34.37 | 26.66 | 14.17 | 32.5 | 0.067 | 72 | 14 | 0.36
16.84 | 1.78 | 18 | 3.65 | 34.37 | 26.66 | 14.17 | 32.5 | 0.067 | 70 | 14 | 0.34
16.84 | 1.78 | 18 | 3.65 | 34.37 | 26.66 | 14.17 | 32.5 | 0.067 | 68 | 14 | 0.25
16.84 | 1.78 | 18 | 3.65 | 34.37 | 26.66 | 14.17 | 32.5 | 0.05 | 72 | 14 | 0.25
16.84 | 1.78 | 18 | 3.65 | 34.37 | 26.66 | 14.17 | 32.5 | 0.05 | 70 | 14 | 0.22
16.84 | 1.78 | 18 | 3.65 | 34.37 | 26.66 | 14.17 | 32.5 | 0.05 | 68 | 14 | 0.12
16.84 | 1.78 | 18 | 3.65 | 34.37 | 26.66 | 14.17 | 32.5 | 0.167 | 72 | 28 | 2.5
16.84 | 1.78 | 18 | 3.65 | 34.37 | 26.66 | 14.17 | 32.5 | 0.167 | 70 | 28 | 2.06
16.84 | 1.78 | 18 | 3.65 | 34.37 | 26.66 | 14.17 | 32.5 | 0.167 | 68 | 28 | 1.48
16.84 | 1.78 | 18 | 3.65 | 34.37 | 26.66 | 14.17 | 32.5 | 0.125 | 72 | 28 | 1.33
16.84 | 1.78 | 18 | 3.65 | 34.37 | 26.66 | 14.17 | 32.5 | 0.125 | 70 | 28 | 1.02
16.84 | 1.78 | 18 | 3.65 | 34.37 | 26.66 | 14.17 | 32.5 | 0.125 | 68 | 28 | 0.71
16.84 | 1.78 | 18 | 3.65 | 34.37 | 26.66 | 14.17 | 32.5 | 0.1 | 72 | 28 | 1.24
16.84 | 1.78 | 18 | 3.65 | 34.37 | 26.66 | 14.17 | 32.5 | 0.1 | 70 | 28 | 0.81
16.84 | 1.78 | 18 | 3.65 | 34.37 | 26.66 | 14.17 | 32.5 | 0.1 | 68 | 28 | 0.51
16.84 | 1.78 | 18 | 3.65 | 34.37 | 26.66 | 14.17 | 32.5 | 0.067 | 72 | 28 | 0.54
16.84 | 1.78 | 18 | 3.65 | 34.37 | 26.66 | 14.17 | 32.5 | 0.067 | 70 | 28 | 0.41
16.84 | 1.78 | 18 | 3.65 | 34.37 | 26.66 | 14.17 | 32.5 | 0.067 | 68 | 28 | 0.3
16.84 | 1.78 | 18 | 3.65 | 34.37 | 26.66 | 14.17 | 32.5 | 0.05 | 72 | 28 | 0.27
16.84 | 1.78 | 18 | 3.65 | 34.37 | 26.66 | 14.17 | 32.5 | 0.05 | 70 | 28 | 0.24
16.84 | 1.78 | 18 | 3.65 | 34.37 | 26.66 | 14.17 | 32.5 | 0.05 | 68 | 28 | 0.13
94.29 | 0.78 | 20 | 0.35 | 27.89 | 21.23 | 6.77 | 32.5 | 0.25 | 72 | 3 | 0.42
94.29 | 0.78 | 20 | 0.35 | 27.89 | 21.23 | 6.77 | 32.5 | 0.25 | 72 | 3 | 0.46
94.29 | 0.78 | 20 | 0.35 | 27.89 | 21.23 | 6.77 | 32.5 | 0.25 | 72 | 3 | 0.49
94.29 | 0.78 | 20 | 0.35 | 27.89 | 21.23 | 6.77 | 32.5 | 0.25 | 72 | 7 | 0.7
94.29 | 0.78 | 20 | 0.35 | 27.89 | 21.23 | 6.77 | 32.5 | 0.25 | 72 | 7 | 0.63
94.29 | 0.78 | 20 | 0.35 | 27.89 | 21.23 | 6.77 | 32.5 | 0.25 | 72 | 7 | 0.66
94.29 | 0.78 | 20 | 0.35 | 27.89 | 21.23 | 6.77 | 32.5 | 0.25 | 72 | 14 | 0.82
94.29 | 0.78 | 20 | 0.35 | 27.89 | 21.23 | 6.77 | 32.5 | 0.25 | 72 | 14 | 0.86
94.29 | 0.78 | 20 | 0.35 | 27.89 | 21.23 | 6.77 | 32.5 | 0.25 | 72 | 14 | 0.82
94.29 | 0.78 | 20 | 0.35 | 27.89 | 21.23 | 6.77 | 32.5 | 0.25 | 72 | 21 | 0.79
94.29 | 0.78 | 20 | 0.35 | 27.89 | 21.23 | 6.77 | 32.5 | 0.25 | 72 | 21 | 0.98
94.29 | 0.78 | 20 | 0.35 | 27.89 | 21.23 | 6.77 | 32.5 | 0.25 | 72 | 21 | 1.14
94.29 | 0.78 | 20 | 0.35 | 27.89 | 21.23 | 6.77 | 32.5 | 0.25 | 72 | 28 | 2.87
94.29 | 0.78 | 20 | 0.35 | 27.89 | 21.23 | 6.77 | 32.5 | 0.25 | 72 | 28 | 3.01
94.29 | 0.78 | 20 | 0.35 | 27.89 | 21.23 | 6.77 | 32.5 | 0.167 | 72 | 3 | 0.32
94.29 | 0.78 | 20 | 0.35 | 27.89 | 21.23 | 6.77 | 32.5 | 0.167 | 72 | 3 | 0.25
94.29 | 0.78 | 20 | 0.35 | 27.89 | 21.23 | 6.77 | 32.5 | 0.167 | 72 | 3 | 0.3
94.29 | 0.78 | 20 | 0.35 | 27.89 | 21.23 | 6.77 | 32.5 | 0.167 | 72 | 7 | 0.38
94.29 | 0.78 | 20 | 0.35 | 27.89 | 21.23 | 6.77 | 32.5 | 0.167 | 72 | 7 | 0.56
94.29 | 0.78 | 20 | 0.35 | 27.89 | 21.23 | 6.77 | 32.5 | 0.167 | 72 | 14 | 0.46
94.29 | 0.78 | 20 | 0.35 | 27.89 | 21.23 | 6.77 | 32.5 | 0.167 | 72 | 14 | 0.49
94.29 | 0.78 | 20 | 0.35 | 27.89 | 21.23 | 6.77 | 32.5 | 0.167 | 72 | 21 | 0.54
94.29 | 0.78 | 20 | 0.35 | 27.89 | 21.23 | 6.77 | 32.5 | 0.167 | 72 | 21 | 0.52
94.29 | 0.78 | 20 | 0.35 | 27.89 | 21.23 | 6.77 | 32.5 | 0.167 | 72 | 21 | 0.57
94.29 | 0.78 | 20 | 0.35 | 27.89 | 21.23 | 6.77 | 32.5 | 0.167 | 72 | 28 | 1.64
94.29 | 0.78 | 20 | 0.35 | 27.89 | 21.23 | 6.77 | 32.5 | 0.167 | 72 | 28 | 1.59
94.29 | 0.78 | 20 | 0.35 | 27.89 | 21.23 | 6.77 | 32.5 | 0.125 | 72 | 3 | 0.26
94.29 | 0.78 | 20 | 0.35 | 27.89 | 21.23 | 6.77 | 32.5 | 0.125 | 72 | 3 | 0.2
94.29 | 0.78 | 20 | 0.35 | 27.89 | 21.23 | 6.77 | 32.5 | 0.125 | 72 | 3 | 0.31
94.29 | 0.78 | 20 | 0.35 | 27.89 | 21.23 | 6.77 | 32.5 | 0.125 | 72 | 7 | 0.29
94.29 | 0.78 | 20 | 0.35 | 27.89 | 21.23 | 6.77 | 32.5 | 0.125 | 72 | 7 | 0.32
94.29 | 0.78 | 20 | 0.35 | 27.89 | 21.23 | 6.77 | 32.5 | 0.125 | 72 | 14 | 0.3
94.29 | 0.78 | 20 | 0.35 | 27.89 | 21.23 | 6.77 | 32.5 | 0.125 | 72 | 14 | 0.29
94.29 | 0.78 | 20 | 0.35 | 27.89 | 21.23 | 6.77 | 32.5 | 0.125 | 72 | 14 | 0.33
94.29 | 0.78 | 20 | 0.35 | 27.89 | 21.23 | 6.77 | 32.5 | 0.125 | 72 | 21 | 0.39
94.29 | 0.78 | 20 | 0.35 | 27.89 | 21.23 | 6.77 | 32.5 | 0.125 | 72 | 21 | 0.37
94.29 | 0.78 | 20 | 0.35 | 27.89 | 21.23 | 6.77 | 32.5 | 0.125 | 72 | 28 | 1.43
94.29 | 0.78 | 20 | 0.35 | 27.89 | 21.23 | 6.77 | 32.5 | 0.125 | 72 | 28 | 1.27
94.29 | 0.78 | 20 | 0.35 | 27.89 | 21.23 | 6.77 | 32.5 | 0.125 | 72 | 28 | 1.3
25.5 | 2.6 | 10 | 2.21 | 0.0064 | 23.38 | 10.12 | 42.5 | 0.25 | 72 | 7 | 1.84
25.5 | 2.6 | 10 | 2.21 | 0.0064 | 23.38 | 10.12 | 42.5 | 0.25 | 72 | 14 | 2.88
25.5 | 2.6 | 10 | 2.21 | 0.0064 | 23.38 | 10.12 | 42.5 | 0.25 | 72 | 28 | 3
25.5 | 2.6 | 10 | 2.21 | 0.0064 | 23.38 | 10.12 | 42.5 | 0.25 | 72 | 60 | 4.44
25.5 | 2.6 | 10 | 2.21 | 0.0064 | 23.38 | 10.12 | 42.5 | 0.25 | 72 | 90 | 4.67
25.5 | 2.6 | 10 | 2.21 | 0.0064 | 23.38 | 10.12 | 42.5 | 0.1236 | 72 | 7 | 0.85
25.5 | 2.6 | 10 | 2.21 | 0.0064 | 23.38 | 10.12 | 42.5 | 0.1236 | 72 | 14 | 1.35
25.5 | 2.6 | 10 | 2.21 | 0.0064 | 23.38 | 10.12 | 42.5 | 0.1236 | 72 | 28 | 2.06
25.5 | 2.6 | 10 | 2.21 | 0.0064 | 23.38 | 10.12 | 42.5 | 0.1236 | 72 | 60 | 2.15
25.5 | 2.6 | 10 | 2.21 | 0.0064 | 23.38 | 10.12 | 42.5 | 0.1236 | 72 | 90 | 2.23
25.5 | 2.6 | 10 | 2.21 | 0.0064 | 23.38 | 10.12 | 42.5 | 0.099 | 72 | 7 | 0.78
25.5 | 2.6 | 10 | 2.21 | 0.0064 | 23.38 | 10.12 | 42.5 | 0.099 | 72 | 14 | 1.07
25.5 | 2.6 | 10 | 2.21 | 0.0064 | 23.38 | 10.12 | 42.5 | 0.099 | 72 | 28 | 1.15
25.5 | 2.6 | 10 | 2.21 | 0.0064 | 23.38 | 10.12 | 42.5 | 0.099 | 72 | 60 | 1.2
25.5 | 2.6 | 10 | 2.21 | 0.0064 | 23.38 | 10.12 | 42.5 | 0.099 | 72 | 90 | 1.5
25.5 | 2.6 | 10 | 2.21 | 0.0064 | 23.38 | 10.12 | 42.5 | 0.087 | 72 | 7 | 0.55
25.5 | 2.6 | 10 | 2.21 | 0.0064 | 23.38 | 10.12 | 42.5 | 0.087 | 72 | 14 | 0.91
25.5 | 2.6 | 10 | 2.21 | 0.0064 | 23.38 | 10.12 | 42.5 | 0.087 | 72 | 28 | 1.01
25.5 | 2.6 | 10 | 2.21 | 0.0064 | 23.38 | 10.12 | 42.5 | 0.087 | 72 | 60 | 1.08
25.5 | 2.6 | 10 | 2.21 | 0.0064 | 23.38 | 10.12 | 42.5 | 0.087 | 72 | 90 | 1.13
25.5 | 2.6 | 10 | 2.21 | 0.0064 | 23.38 | 10.12 | 42.5 | 0.25 | 70 | 7 | 1.61
25.5 | 2.6 | 10 | 2.21 | 0.0064 | 23.38 | 10.12 | 42.5 | 0.25 | 70 | 14 | 2.58
25.5 | 2.6 | 10 | 2.21 | 0.0064 | 23.38 | 10.12 | 42.5 | 0.25 | 70 | 28 | 2.76
25.5 | 2.6 | 10 | 2.21 | 0.0064 | 23.38 | 10.12 | 42.5 | 0.25 | 70 | 60 | 4.23
25.5 | 2.6 | 10 | 2.21 | 0.0064 | 23.38 | 10.12 | 42.5 | 0.25 | 70 | 90 | 4.48
25.5 | 2.6 | 10 | 2.21 | 0.0064 | 23.38 | 10.12 | 42.5 | 0.1236 | 70 | 7 | 0.71
25.5 | 2.6 | 10 | 2.21 | 0.0064 | 23.38 | 10.12 | 42.5 | 0.1236 | 70 | 14 | 1.15
25.5 | 2.6 | 10 | 2.21 | 0.0064 | 23.38 | 10.12 | 42.5 | 0.1236 | 70 | 28 | 1.28
25.5 | 2.6 | 10 | 2.21 | 0.0064 | 23.38 | 10.12 | 42.5 | 0.1236 | 70 | 60 | 1.34
25.5 | 2.6 | 10 | 2.21 | 0.0064 | 23.38 | 10.12 | 42.5 | 0.1236 | 70 | 90 | 1.52
25.5 | 2.6 | 10 | 2.21 | 0.0064 | 23.38 | 10.12 | 42.5 | 0.099 | 70 | 7 | 0.62
25.5 | 2.6 | 10 | 2.21 | 0.0064 | 23.38 | 10.12 | 42.5 | 0.099 | 70 | 14 | 1.05
25.5 | 2.6 | 10 | 2.21 | 0.0064 | 23.38 | 10.12 | 42.5 | 0.099 | 70 | 28 | 1.12
25.5 | 2.6 | 10 | 2.21 | 0.0064 | 23.38 | 10.12 | 42.5 | 0.099 | 70 | 60 | 1.17
25.5 | 2.6 | 10 | 2.21 | 0.0064 | 23.38 | 10.12 | 42.5 | 0.099 | 70 | 90 | 1.25
25.5 | 2.6 | 10 | 2.21 | 0.0064 | 23.38 | 10.12 | 42.5 | 0.087 | 70 | 7 | 0.43
25.5 | 2.6 | 10 | 2.21 | 0.0064 | 23.38 | 10.12 | 42.5 | 0.087 | 70 | 14 | 0.7
25.5 | 2.6 | 10 | 2.21 | 0.0064 | 23.38 | 10.12 | 42.5 | 0.087 | 70 | 28 | 0.75
25.5 | 2.6 | 10 | 2.21 | 0.0064 | 23.38 | 10.12 | 42.5 | 0.087 | 70 | 60 | 0.78
25.5 | 2.6 | 10 | 2.21 | 0.0064 | 23.38 | 10.12 | 42.5 | 0.087 | 70 | 90 | 0.94
25.5 | 2.6 | 10 | 2.21 | 0.0064 | 23.38 | 10.12 | 42.5 | 0.25 | 68 | 7 | 1.34
25.5 | 2.6 | 10 | 2.21 | 0.0064 | 23.38 | 10.12 | 42.5 | 0.25 | 68 | 14 | 2.52
25.5 | 2.6 | 10 | 2.21 | 0.0064 | 23.38 | 10.12 | 42.5 | 0.25 | 68 | 28 | 2.65
25.5 | 2.6 | 10 | 2.21 | 0.0064 | 23.38 | 10.12 | 42.5 | 0.25 | 68 | 60 | 2.66
25.5 | 2.6 | 10 | 2.21 | 0.0064 | 23.38 | 10.12 | 42.5 | 0.25 | 68 | 90 | 3
25.5 | 2.6 | 10 | 2.21 | 0.0064 | 23.38 | 10.12 | 42.5 | 0.1236 | 68 | 7 | 0.56
25.5 | 2.6 | 10 | 2.21 | 0.0064 | 23.38 | 10.12 | 42.5 | 0.1236 | 68 | 14 | 0.9
25.5 | 2.6 | 10 | 2.21 | 0.0064 | 23.38 | 10.12 | 42.5 | 0.1236 | 68 | 28 | 0.99
25.5 | 2.6 | 10 | 2.21 | 0.0064 | 23.38 | 10.12 | 42.5 | 0.1236 | 68 | 60 | 1.06
25.5 | 2.6 | 10 | 2.21 | 0.0064 | 23.38 | 10.12 | 42.5 | 0.1236 | 68 | 90 | 1.2
25.5 | 2.6 | 10 | 2.21 | 0.0064 | 23.38 | 10.12 | 42.5 | 0.099 | 68 | 7 | 0.48
25.5 | 2.6 | 10 | 2.21 | 0.0064 | 23.38 | 10.12 | 42.5 | 0.099 | 68 | 14 | 0.66
25.5 | 2.6 | 10 | 2.21 | 0.0064 | 23.38 | 10.12 | 42.5 | 0.099 | 68 | 28 | 0.73
25.5 | 2.6 | 10 | 2.21 | 0.0064 | 23.38 | 10.12 | 42.5 | 0.099 | 68 | 60 | 0.85
25.5 | 2.6 | 10 | 2.21 | 0.0064 | 23.38 | 10.12 | 42.5 | 0.099 | 68 | 90 | 1.06
25.5 | 2.6 | 10 | 2.21 | 0.0064 | 23.38 | 10.12 | 42.5 | 0.087 | 68 | 7 | 0.33
25.5 | 2.6 | 10 | 2.21 | 0.0064 | 23.38 | 10.12 | 42.5 | 0.087 | 68 | 14 | 0.55
25.5 | 2.6 | 10 | 2.21 | 0.0064 | 23.38 | 10.12 | 42.5 | 0.087 | 68 | 28 | 0.7
25.5 | 2.6 | 10 | 2.21 | 0.0064 | 23.38 | 10.12 | 42.5 | 0.087 | 68 | 60 | 0.74
25.5 | 2.6 | 10 | 2.21 | 0.0064 | 23.38 | 10.12 | 42.5 | 0.087 | 68 | 90 | 0.92
25.5 | 2.6 | 10 | 2.21 | 0.0064 | 23.38 | 10.12 | 42.5 | 0.25 | 65 | 7 | 0.79
25.5 | 2.6 | 10 | 2.21 | 0.0064 | 23.38 | 10.12 | 42.5 | 0.25 | 65 | 14 | 1.21
25.5 | 2.6 | 10 | 2.21 | 0.0064 | 23.38 | 10.12 | 42.5 | 0.25 | 65 | 28 | 1.31
25.5 | 2.6 | 10 | 2.21 | 0.0064 | 23.38 | 10.12 | 42.5 | 0.25 | 65 | 60 | 2.16
25.5 | 2.6 | 10 | 2.21 | 0.0064 | 23.38 | 10.12 | 42.5 | 0.25 | 65 | 90 | 2.58
25.5 | 2.6 | 10 | 2.21 | 0.0064 | 23.38 | 10.12 | 42.5 | 0.1236 | 65 | 7 | 0.37
25.5 | 2.6 | 10 | 2.21 | 0.0064 | 23.38 | 10.12 | 42.5 | 0.1236 | 65 | 14 | 0.6
25.5 | 2.6 | 10 | 2.21 | 0.0064 | 23.38 | 10.12 | 42.5 | 0.1236 | 65 | 28 | 0.83
25.5 | 2.6 | 10 | 2.21 | 0.0064 | 23.38 | 10.12 | 42.5 | 0.1236 | 65 | 60 | 0.86
25.5 | 2.6 | 10 | 2.21 | 0.0064 | 23.38 | 10.12 | 42.5 | 0.1236 | 65 | 90 | 0.91
25.5 | 2.6 | 10 | 2.21 | 0.0064 | 23.38 | 10.12 | 42.5 | 0.099 | 65 | 7 | 0.3
25.5 | 2.6 | 10 | 2.21 | 0.0064 | 23.38 | 10.12 | 42.5 | 0.099 | 65 | 14 | 0.53
25.5 | 2.6 | 10 | 2.21 | 0.0064 | 23.38 | 10.12 | 42.5 | 0.099 | 65 | 28 | 0.58
25.5 | 2.6 | 10 | 2.21 | 0.0064 | 23.38 | 10.12 | 42.5 | 0.099 | 65 | 60 | 0.65
25.5 | 2.6 | 10 | 2.21 | 0.0064 | 23.38 | 10.12 | 42.5 | 0.099 | 65 | 90 | 0.71
25.5 | 2.6 | 10 | 2.21 | 0.0064 | 23.38 | 10.12 | 42.5 | 0.087 | 65 | 7 | 0.27
25.5 | 2.6 | 10 | 2.21 | 0.0064 | 23.38 | 10.12 | 42.5 | 0.087 | 65 | 14 | 0.44
25.5 | 2.6 | 10 | 2.21 | 0.0064 | 23.38 | 10.12 | 42.5 | 0.087 | 65 | 28 | 0.49
25.5 | 2.6 | 10 | 2.21 | 0.0064 | 23.38 | 10.12 | 42.5 | 0.087 | 65 | 60 | 0.62
25.5 | 2.6 | 10 | 2.21 | 0.0064 | 23.38 | 10.12 | 42.5 | 0.087 | 65 | 90 | 0.68
12.06 | 0.99 | 20 | 8.6 | 74.5 | 1.6 | 3.3 | 42.5 | 0.167 | 76 | 3 | 1.17
12.06 | 0.99 | 20 | 8.6 | 74.5 | 1.6 | 3.3 | 42.5 | 0.167 | 76 | 7 | 2.89
12.06 | 0.99 | 20 | 8.6 | 74.5 | 1.6 | 3.3 | 42.5 | 0.167 | 76 | 28 | 3.49
12.06 | 0.99 | 20 | 8.6 | 74.5 | 1.6 | 3.3 | 42.5 | 0.125 | 74 | 3 | 0.44
12.06 | 0.99 | 20 | 8.6 | 74.5 | 1.6 | 3.3 | 42.5 | 0.125 | 74 | 7 | 1.06
12.06 | 0.99 | 20 | 8.6 | 74.5 | 1.6 | 3.3 | 42.5 | 0.125 | 74 | 28 | 1.47
12.06 | 0.99 | 20 | 8.6 | 74.5 | 1.6 | 3.3 | 42.5 | 0.167 | 76 | 3 | 1.11
12.06 | 0.99 | 20 | 8.6 | 74.5 | 1.6 | 3.3 | 42.5 | 0.167 | 76 | 7 | 2.79
12.06 | 0.99 | 20 | 8.6 | 74.5 | 1.6 | 3.3 | 42.5 | 0.167 | 76 | 28 | 3.78
12.06 | 0.99 | 20 | 8.6 | 74.5 | 1.6 | 3.3 | 42.5 | 0.167 | 76 | 3 | 1.07
12.06 | 0.99 | 20 | 8.6 | 74.5 | 1.6 | 3.3 | 42.5 | 0.167 | 76 | 7 | 2.61
12.06 | 0.99 | 20 | 8.6 | 74.5 | 1.6 | 3.3 | 42.5 | 0.167 | 76 | 28 | 3.88
12.06 | 0.99 | 20 | 8.6 | 74.5 | 1.6 | 3.3 | 42.5 | 0.125 | 76 | 3 | 1.01
12.06 | 0.99 | 20 | 8.6 | 74.5 | 1.6 | 3.3 | 42.5 | 0.125 | 76 | 7 | 1.82
12.06 | 0.99 | 20 | 8.6 | 74.5 | 1.6 | 3.3 | 42.5 | 0.125 | 76 | 28 | 1.97
12.06 | 0.99 | 20 | 8.6 | 74.5 | 1.6 | 3.3 | 42.5 | 0.25 | 76 | 3 | 1.52
12.06 | 0.99 | 20 | 8.6 | 74.5 | 1.6 | 3.3 | 42.5 | 0.25 | 76 | 7 | 3.03
12.06 | 0.99 | 20 | 8.6 | 74.5 | 1.6 | 3.3 | 42.5 | 0.25 | 76 | 28 | 6.75
12.06 | 0.99 | 20 | 8.6 | 74.5 | 1.6 | 3.3 | 42.5 | 0.167 | 76 | 3 | 1.03
12.06 | 0.99 | 20 | 8.6 | 74.5 | 1.6 | 3.3 | 42.5 | 0.167 | 76 | 7 | 2.97
12.06 | 0.99 | 20 | 8.6 | 74.5 | 1.6 | 3.3 | 42.5 | 0.167 | 76 | 28 | 3.65
12.06 | 0.99 | 20 | 8.6 | 74.5 | 1.6 | 3.3 | 42.5 | 0.125 | 76 | 3 | 0.62
12.06 | 0.99 | 20 | 8.6 | 74.5 | 1.6 | 3.3 | 42.5 | 0.125 | 76 | 7 | 1.63
12.06 | 0.99 | 20 | 8.6 | 74.5 | 1.6 | 3.3 | 42.5 | 0.125 | 76 | 28 | 2.47
12.06 | 0.99 | 20 | 8.6 | 74.5 | 1.6 | 3.3 | 42.5 | 0.125 | 78 | 3 | 1.34
12.06 | 0.99 | 20 | 8.6 | 74.5 | 1.6 | 3.3 | 42.5 | 0.125 | 78 | 7 | 2.81
12.06 | 0.99 | 20 | 8.6 | 74.5 | 1.6 | 3.3 | 42.5 | 0.125 | 78 | 28 | 3.29
12.06 | 0.99 | 20 | 8.6 | 74.5 | 1.6 | 3.3 | 42.5 | 0.167 | 74 | 3 | 0.48
12.06 | 0.99 | 20 | 8.6 | 74.5 | 1.6 | 3.3 | 42.5 | 0.167 | 74 | 7 | 1.36
12.06 | 0.99 | 20 | 8.6 | 74.5 | 1.6 | 3.3 | 42.5 | 0.167 | 74 | 28 | 1.92
12.06 | 0.99 | 20 | 8.6 | 74.5 | 1.6 | 3.3 | 42.5 | 0.25 | 74 | 3 | 0.91
12.06 | 0.99 | 20 | 8.6 | 74.5 | 1.6 | 3.3 | 42.5 | 0.25 | 74 | 7 | 2.11
12.06 | 0.99 | 20 | 8.6 | 74.5 | 1.6 | 3.3 | 42.5 | 0.25 | 74 | 28 | 3.39
12.06 | 0.99 | 20 | 8.6 | 74.5 | 1.6 | 3.3 | 42.5 | 0.167 | 74 | 3 | 0.81
12.06 | 0.99 | 20 | 8.6 | 74.5 | 1.6 | 3.3 | 42.5 | 0.167 | 74 | 7 | 1.98
12.06 | 0.99 | 20 | 8.6 | 74.5 | 1.6 | 3.3 | 42.5 | 0.167 | 74 | 28 | 1.81
12.06 | 0.99 | 20 | 8.6 | 74.5 | 1.6 | 3.3 | 42.5 | 0.167 | 76 | 3 | 1.19
12.06 | 0.99 | 20 | 8.6 | 74.5 | 1.6 | 3.3 | 42.5 | 0.167 | 76 | 7 | 2.82
12.06 | 0.99 | 20 | 8.6 | 74.5 | 1.6 | 3.3 | 42.5 | 0.167 | 76 | 28 | 3.57
12.06 | 0.99 | 20 | 8.6 | 74.5 | 1.6 | 3.3 | 42.5 | 0.167 | 78 | 3 | 1.28
12.06 | 0.99 | 20 | 8.6 | 74.5 | 1.6 | 3.3 | 42.5 | 0.167 | 78 | 7 | 2.84
12.06 | 0.99 | 20 | 8.6 | 74.5 | 1.6 | 3.3 | 42.5 | 0.167 | 78 | 28 | 5.81
12.06 | 0.99 | 20 | 8.6 | 74.5 | 1.6 | 3.3 | 42.5 | 0.25 | 76 | 3 | 1.94
12.06 | 0.99 | 20 | 8.6 | 74.5 | 1.6 | 3.3 | 42.5 | 0.25 | 76 | 7 | 2.33
12.06 | 0.99 | 20 | 8.6 | 74.5 | 1.6 | 3.3 | 42.5 | 0.25 | 76 | 28 | 4.14
12.06 | 0.99 | 20 | 8.6 | 74.5 | 1.6 | 3.3 | 42.5 | 0.167 | 78 | 3 | 1.78
12.06 | 0.99 | 20 | 8.6 | 74.5 | 1.6 | 3.3 | 42.5 | 0.167 | 78 | 7 | 2.25
12.06 | 0.99 | 20 | 8.6 | 74.5 | 1.6 | 3.3 | 42.5 | 0.167 | 78 | 28 | 2.54
12.06 | 0.99 | 20 | 8.6 | 74.5 | 1.6 | 3.3 | 42.5 | 0.25 | 78 | 3 | 2.17
12.06 | 0.99 | 20 | 8.6 | 74.5 | 1.6 | 3.3 | 42.5 | 0.25 | 78 | 7 | 3.99
12.06 | 0.99 | 20 | 8.6 | 74.5 | 1.6 | 3.3 | 42.5 | 0.25 | 78 | 28 | 6.03
13.91 | 2.59 | 20 | 6.37 | 42.2 | 3.73 | 4.04 | 32.5 | 0.25 | 72 | 28 | 2.42
13.91 | 2.59 | 30 | 6.37 | 42.2 | 3.73 | 4.04 | 32.5 | 0.25 | 72 | 28 | 2.69
13.91 | 2.59 | 40 | 6.37 | 42.2 | 3.73 | 4.04 | 32.5 | 0.25 | 72 | 28 | 2.07
13.91 | 2.59 | 50 | 6.37 | 42.2 | 3.73 | 4.04 | 32.5 | 0.25 | 72 | 28 | 1.1
13.91 | 2.59 | 20 | 6.37 | 42.2 | 3.73 | 4.04 | 32.5 | 0.17 | 72 | 28 | 2.04
13.91 | 2.59 | 30 | 6.37 | 42.2 | 3.73 | 4.04 | 32.5 | 0.17 | 72 | 28 | 2.39
13.91 | 2.59 | 40 | 6.37 | 42.2 | 3.73 | 4.04 | 32.5 | 0.17 | 72 | 28 | 1.66
13.91 | 2.59 | 50 | 6.37 | 42.2 | 3.73 | 4.04 | 32.5 | 0.17 | 72 | 28 | 0.86
14.49 | 2.337 | 20 | 6.1 | 42.2 | 3.73 | 4.04 | 32.5 | 0.25 | 72 | 3 | 0.73
14.49 | 2.337 | 30 | 6.1 | 42.2 | 3.73 | 4.04 | 32.5 | 0.25 | 72 | 3 | 1.04
14.49 | 2.337 | 40 | 6.1 | 42.2 | 3.73 | 4.04 | 32.5 | 0.25 | 72 | 3 | 1.8
14.49 | 2.337 | 50 | 6.1 | 42.2 | 3.73 | 4.04 | 32.5 | 0.25 | 72 | 3 | 2.56
14.49 | 2.337 | 20 | 6.1 | 42.2 | 3.73 | 4.04 | 32.5 | 0.17 | 72 | 3 | 0.34
14.49 | 2.337 | 30 | 6.1 | 42.2 | 3.73 | 4.04 | 32.5 | 0.17 | 72 | 3 | 0.5
14.49 | 2.337 | 40 | 6.1 | 42.2 | 3.73 | 4.04 | 32.5 | 0.17 | 72 | 3 | 0.83
14.49 | 2.337 | 50 | 6.1 | 42.2 | 3.73 | 4.04 | 32.5 | 0.17 | 72 | 3 | 1.21
14.49 | 2.337 | 20 | 6.1 | 42.2 | 3.73 | 4.04 | 32.5 | 0.25 | 72 | 7 | 0.77
14.49 | 2.337 | 30 | 6.1 | 42.2 | 3.73 | 4.04 | 32.5 | 0.25 | 72 | 7 | 1.35
14.49 | 2.337 | 40 | 6.1 | 42.2 | 3.73 | 4.04 | 32.5 | 0.25 | 72 | 7 | 2.47
14.49 | 2.337 | 50 | 6.1 | 42.2 | 3.73 | 4.04 | 32.5 | 0.25 | 72 | 7 | 3.65
14.49 | 2.337 | 20 | 6.1 | 42.2 | 3.73 | 4.04 | 32.5 | 0.17 | 72 | 7 | 0.3
14.49 | 2.337 | 30 | 6.1 | 42.2 | 3.73 | 4.04 | 32.5 | 0.17 | 72 | 7 | 0.47
14.49 | 2.337 | 40 | 6.1 | 42.2 | 3.73 | 4.04 | 32.5 | 0.17 | 72 | 7 | 0.8
14.49 | 2.337 | 50 | 6.1 | 42.2 | 3.73 | 4.04 | 32.5 | 0.17 | 72 | 7 | 1.5
14.49 | 2.337 | 20 | 6.1 | 42.2 | 3.73 | 4.04 | 32.5 | 0.25 | 72 | 14 | 1.96
14.49 | 2.337 | 30 | 6.1 | 42.2 | 3.73 | 4.04 | 32.5 | 0.25 | 72 | 14 | 2.2
14.49 | 2.337 | 40 | 6.1 | 42.2 | 3.73 | 4.04 | 32.5 | 0.25 | 72 | 14 | 4.67
14.49 | 2.337 | 50 | 6.1 | 42.2 | 3.73 | 4.04 | 32.5 | 0.25 | 72 | 14 | 5.74
14.49 | 2.337 | 20 | 6.1 | 42.2 | 3.73 | 4.04 | 32.5 | 0.17 | 72 | 14 | 1.43
14.49 | 2.337 | 30 | 6.1 | 42.2 | 3.73 | 4.04 | 32.5 | 0.17 | 72 | 14 | 1.87
14.49 | 2.337 | 40 | 6.1 | 42.2 | 3.73 | 4.04 | 32.5 | 0.17 | 72 | 14 | 3.62
14.49 | 2.337 | 50 | 6.1 | 42.2 | 3.73 | 4.04 | 32.5 | 0.17 | 72 | 14 | 3.9
14.49 | 2.337 | 20 | 6.1 | 42.2 | 3.73 | 4.04 | 32.5 | 0.25 | 72 | 28 | 3.24
14.49 | 2.337 | 30 | 6.1 | 42.2 | 3.73 | 4.04 | 32.5 | 0.25 | 72 | 28 | 3.59
14.49 | 2.337 | 40 | 6.1 | 42.2 | 3.73 | 4.04 | 32.5 | 0.25 | 72 | 28 | 2.76
14.49 | 2.337 | 50 | 6.1 | 42.2 | 3.73 | 4.04 | 32.5 | 0.25 | 72 | 28 | 1.46
14.49 | 2.337 | 20 | 6.1 | 42.2 | 3.73 | 4.04 | 32.5 | 0.17 | 72 | 28 | 2.72
14.49 | 2.337 | 30 | 6.1 | 42.2 | 3.73 | 4.04 | 32.5 | 0.17 | 72 | 28 | 3.18
14.49 | 2.337 | 40 | 6.1 | 42.2 | 3.73 | 4.04 | 32.5 | 0.17 | 72 | 28 | 2.21
14.49 | 2.337 | 50 | 6.1 | 42.2 | 3.73 | 4.04 | 32.5 | 0.17 | 72 | 28 | 1.15
Note on C637: yehui: 原文没有温度说明
Note on C638: yehui: 原文没有温度说明
Note on C639: yehui: 原文没有温度说明
Note on C640: yehui: 原文没有温度说明
Note on C641: yehui: 原文没有温度说明
Note on C642: yehui: 原文没有温度说明
Note on C643: yehui: 原文没有温度说明
Note on C644: yehui: 原文没有温度说明
Note on C645: yehui: 原文没有温度说明
Note on C646: yehui: 原文没有温度说明
Note on C647: yehui: 原文没有温度说明
Note on C648: yehui: 原文没有温度说明
Note on C649: yehui: 原文没有温度说明
Note on C650: yehui: 原文没有温度说明
Note on C651: yehui: 原文没有温度说明
Note on C652: yehui: 原文没有温度说明
Note on C653: yehui: 原文没有温度说明
Note on C654: yehui: 原文没有温度说明
Note on C655: yehui: 原文没有温度说明
Note on C656: yehui: 原文没有温度说明
Note on C657: yehui: 原文没有温度说明
Note on C658: yehui: 原文没有温度说明
Note on C659: yehui: 原文没有温度说明
Note on C660: yehui: 原文没有温度说明
Note on C661: yehui: 原文没有温度说明
Note on C662: yehui: 原文没有温度说明
Note on C663: yehui: 原文没有温度说明
Note on C664: yehui: 原文没有温度说明
Note on C665: yehui: 原文没有温度说明
Note on C666: yehui: 原文没有温度说明
Note on C667: yehui: 原文没有温度说明
Note on C668: yehui: 原文没有温度说明
Note on C669: yehui: 原文没有温度说明
Note on C670: yehui: 原文没有温度说明
Note on C671: yehui: 原文没有温度说明
Note on C672: yehui: 原文没有温度说明
Note on C673: yehui: 原文没有温度说明
Note on C674: yehui: 原文没有温度说明
Note on C675: yehui: 原文没有温度说明
Note on C676: yehui: 原文没有温度说明
Note on C677: yehui: 原文没有温度说明
Note on C678: yehui: 原文没有温度说明
Note on C679: yehui: 原文没有温度说明
Note on C680: yehui: 原文没有温度说明
Note on C681: yehui: 原文没有温度说明
Note on C682: yehui: 原文没有温度说明
Note on C683: yehui: 原文没有温度说明
Note on C684: yehui: 原文没有温度说明
Note on C685: yehui: 原文没有温度说明
Note on C686: yehui: 原文没有温度说明
Note on C687: yehui: 原文没有温度说明
Note on C688: yehui: 原文没有温度说明
Note on C689: yehui: 原文没有温度说明
Note on C690: yehui: 原文没有温度说明
Note on C691: yehui: 原文没有温度说明
Note on C692: yehui: 原文没有温度说明
Note on C693: yehui: 原文没有温度说明
Note on C694: yehui: 原文没有温度说明
Note on C695: yehui: 原文没有温度说明
Note on C696: yehui: 原文没有温度说明
Note on C697: yehui: 原文没有温度说明
Note on C698: yehui: 原文没有温度说明
Note on C699: yehui: 原文没有温度说明
Note on C700: yehui: 原文没有温度说明
Note on C701: yehui: 原文没有温度说明
Note on C702: yehui: 原文没有温度说明
Note on C703: yehui: 原文没有温度说明
Note on C704: yehui: 原文没有温度说明
Note on C705: yehui: 原文没有温度说明
Note on C706: yehui: 原文没有温度说明
Note on C707: yehui: 原文没有温度说明
Note on C708: yehui: 原文没有温度说明
Note on C709: yehui: 原文没有温度说明
Note on C710: yehui: 原文没有温度说明
Note on C711: yehui: 原文没有温度说明
Note on C712: yehui: 原文没有温度说明
Note on C713: yehui: 原文没有温度说明
Note on C714: yehui: 原文没有温度说明
Note on C715: yehui: 原文没有温度说明
Note on C716: yehui: 原文没有温度说明
Note on C765: yehui: 原文没有温度说明
Note on C766: yehui: 原文没有温度说明
Note on C767: yehui: 原文没有温度说明
Note on C768: yehui: 原文没有温度说明
Note on C769: yehui: 原文没有温度说明
Note on C770: yehui: 原文没有温度说明
Note on C771: yehui: 原文没有温度说明
Note on C772: yehui: 原文没有温度说明
Note on C773: yehui: 原文没有温度说明
Note on C774: yehui: 原文没有温度说明
Note on C775: yehui: 原文没有温度说明
Note on C776: yehui: 原文没有温度说明
Note on C777: yehui: 原文没有温度说明
Note on C778: yehui: 原文没有温度说明
Note on C779: yehui: 原文没有温度说明
Note on C780: yehui: 原文没有温度说明
Note on C781: yehui: 原文没有温度说明
Note on C782: yehui: 原文没有温度说明
Note on C783: yehui: 原文没有温度说明
Note on C784: yehui: 原文没有温度说明
Note on C785: yehui: 原文没有温度说明
Note on C786: yehui: 原文没有温度说明
Note on C787: yehui: 原文没有温度说明
Note on C788: yehui: 原文没有温度说明
Note on C789: yehui: 原文没有温度说明
Note on C790: yehui: 原文没有温度说明
Note on C791: yehui: 原文没有温度说明
Note on C792: yehui: 原文没有温度说明
Note on C793: yehui: 原文没有温度说明
Note on C794: yehui: 原文没有温度说明
Note on C795: yehui: 原文没有温度说明
Note on C796: yehui: 原文没有温度说明
Note on C797: yehui: 原文没有温度说明
Note on C798: yehui: 原文没有温度说明
Note on C799: yehui: 原文没有温度说明
Note on C800: yehui: 原文没有温度说明
Note on C801: yehui: 原文没有温度说明
Note on C802: yehui: 原文没有温度说明
Note on C803: yehui: 原文没有温度说明
Note on C804: yehui: 原文没有温度说明
Note on C805: yehui: 原文没有温度说明
Note on C806: yehui: 原文没有温度说明
Note on C807: yehui: 原文没有温度说明
Note on C808: yehui: 原文没有温度说明
Note on C809: yehui: 原文没有温度说明
Note on C810: yehui: 原文没有温度说明
Note on C811: yehui: 原文没有温度说明
Note on C812: yehui: 原文没有温度说明
Note on C813: yehui: 原文没有温度说明
Note on C814: yehui: 原文没有温度说明
Note on C815: yehui: 原文没有温度说明
Note on C816: yehui: 原文没有温度说明
Note on C817: yehui: 原文没有温度说明
Note on C818: yehui: 原文没有温度说明
Note on C819: yehui: 原文没有温度说明
Note on C820: yehui: 原文没有温度说明
Note on C821: yehui: 原文没有温度说明
Note on C822: yehui: 原文没有温度说明
Note on C823: yehui: 原文没有温度说明
Note on C824: yehui: 原文没有温度说明
Note on C825: yehui: 原文没有温度说明
Note on C826: yehui: 原文没有温度说明
Note on C827: yehui: 原文没有温度说明
Note on C828: yehui: 原文没有温度说明